## 요약
항목 | 값
클링커 총 Cr(mg/kg) | 63.83657
킬른 전환율(%) | 12.11
클링커 Cr⁶⁺(mg/kg) | 7.730609
클링커 비율(%) | 91
시멘트 Cr⁶⁺ 환원 전(mg/kg) | 7.219854
환원제 | 황산제1철 7수화물(FeSO₄·7H₂O)
현재 투입량(kg/t) | 0.9
시멘트 Cr⁶⁺ 환원 후(mg/kg) | 4.21523
필요 투입량 — 사내 목표(kg/t) | 0
필요 투입량 — 국내 20(kg/t) | 0
필요 투입량 — EU 2(kg/t) | 1.563546
판정 기준 | 국내 자율기준 20 mg/kg(환경부–업계 자율협약, KS L 5221) / EU 2 mg/kg(REACH 부속서 XVII 47항, EN 196-10) — 시험법 상이, 직접 비교 불가
주의 | 크롬 함량·전환율·과잉계수·열화율 기본값은 예시(추정) — 실측 보정 후 사용

## 클링커 총Cr 기여
투입원 | 구분 | 투입량(kg/t-clk) | 총Cr(mg/kg) | 잔류율(%) | 클링커 기여(mg/kg) | 비율(%)
석회석 | 원료 | 1259.768 | 14 | 100 | 17.637 | 27.628
규석 | 원료 | 59.528 | 20 | 100 | 1.191 | 1.865
점토(셰일) | 원료 | 123.564 | 90 | 100 | 11.121 | 17.421
철광석 | 부원료 | 19.836 | 300 | 100 | 5.951 | 9.322
석탄재(플라이애시) | 부원료 | 57.998 | 190 | 100 | 11.02 | 17.262
유연탄 | 연료 | 115 | 20 | 98 | 2.254 | 3.531
대체연료(폐합성수지) | 연료 | 25 | 40 | 98 | 0.98 | 1.535
내화물 마모(크롬계 벽돌) | 내화물 | 0.2 | 68420.741 | 100 | 13.684 | 21.436

## 시멘트 Cr6 파레토
구분 | 투입원 | 그룹 | 기여(mg/kg) | 비율(%) | 누적(%)
킬른 | 석회석 | 원료 | 1.944 | 26.92 | 26.92
킬른 | 내화물 마모(크롬계 벽돌) | 내화물 | 1.508 | 20.887 | 47.807
킬른 | 점토(셰일) | 원료 | 1.226 | 16.974 | 64.781
킬른 | 석탄재(플라이애시) | 부원료 | 1.214 | 16.82 | 81.601
킬른 | 철광석 | 부원료 | 0.656 | 9.083 | 90.684
킬른 | 유연탄 | 연료 | 0.248 | 3.44 | 94.125
시멘트밀 | 분쇄매체 마모 | 분쇄매체 | 0.18 | 2.493 | 96.618
킬른 | 규석 | 원료 | 0.131 | 1.817 | 98.435
킬른 | 대체연료(폐합성수지) | 연료 | 0.108 | 1.496 | 99.931
시멘트밀 | 석고(천연·탈황) | 혼합재 | 0.005 | 0.069 | 100
시멘트밀 | 석회석 미분말 | 혼합재 | 0 | 0 | 100

## 환원제 필요량
환원제 | 목표 | 투입량(kg/t) | 원가(원/t) | 화학양론(g/g) | 과잉계수 | 잔존율(%)
황산제1철 7수화물(FeSO₄·7H₂O) | 사내 목표 10 | 0 | 0 | 16.0403 | 10 | 59.5
황산제1철 7수화물(FeSO₄·7H₂O) | 국내 자율기준 20 | 0 | 0 | 16.0403 | 10 | 59.5
황산제1철 7수화물(FeSO₄·7H₂O) | EU 2(참고) | 1.5635 | 312.7092 | 16.0403 | 10 | 59.5
황산제1철 1수화물(FeSO₄·H₂O) | 사내 목표 10 | 0 | 0 | 9.8038 | 10 | 63
황산제1철 1수화물(FeSO₄·H₂O) | 국내 자율기준 20 | 0 | 0 | 9.8038 | 10 | 63
황산제1철 1수화물(FeSO₄·H₂O) | EU 2(참고) | 0.9231 | 276.9187 | 9.8038 | 10 | 63
황산제1주석(SnSO₄) | 사내 목표 10 | 0 | 0 | 6.1958 | 3 | 97
황산제1주석(SnSO₄) | 국내 자율기준 20 | 0 | 0 | 6.1958 | 3 | 97
황산제1주석(SnSO₄) | EU 2(참고) | 0.1031 | 3093.516 | 6.1958 | 3 | 97

## 민감도
입력 | 낮음 | 높음 | 기준 | 영향폭
분쇄매체 마모 ±30% | 4.161 | 4.269 | 4.215 | 0.108
유연탄 총Cr ±30% | 4.141 | 4.29 | 4.215 | 0.149
저장 기간 ±30% | 4.065 | 4.358 | 4.215 | 0.293
철광석 총Cr ±30% | 4.018 | 4.412 | 4.215 | 0.393
석탄재(플라이애시) 총Cr ±30% | 3.851 | 4.58 | 4.215 | 0.729
점토(셰일) 총Cr ±30% | 3.848 | 4.583 | 4.215 | 0.735
내화물 마모량 ±30% | 3.763 | 4.668 | 4.215 | 0.905
석회석 총Cr ±30% | 3.632 | 4.798 | 4.215 | 1.166
환원제 과잉계수 ±30% | 2.928 | 4.909 | 4.215 | 1.981
킬른 전환율 ±30% | 2.105 | 6.326 | 4.215 | 4.221

## 입력_킬른
use | name | group | amount | cr | retention | note
TRUE | 석회석 | 원료 | 1259.768 | 14 | 100 | 배합 계산 결과 연동
TRUE | 규석 | 원료 | 59.52845 | 20 | 100 | 배합 계산 결과 연동
TRUE | 점토(셰일) | 원료 | 123.5642 | 90 | 100 | 배합 계산 결과 연동
TRUE | 철광석 | 부원료 | 19.83571 | 300 | 100 | 배합 계산 결과 연동
TRUE | 석탄재(플라이애시) | 부원료 | 57.99796 | 190 | 100 | 배합 계산 결과 연동
TRUE | 유연탄 | 연료 | 115 | 20 | 98 | 예시값(문헌 10~40 mg/kg) — Cr는 회분에 농축되어 대부분 클링커로 이행
TRUE | 대체연료(폐합성수지) | 연료 | 25 | 40 | 98 | 예시값(추정) — 성적서·분석으로 확인
FALSE | 하수슬러지(건조) | 연료 | 10 | 150 | 98 | 예시값(추정)
FALSE | 제강슬래그(철질원 대체) | 부원료 | 30 | 5000 | 100 | 예시값(추정) — Cr₂O₃ 1~3% 수준이면 수천 mg/kg

## 입력_시멘트밀
use | name | pct | cr | crvi | note
TRUE | 석고(천연·탈황) | 5 | 5 | 0.1 | 예시값(추정) — 탈황석고는 Lot별 확인
TRUE | 석회석 미분말 | 4 | 14 | 0 | 예시값 — 석회석 Cr는 대부분 3가
FALSE | 기타 혼합재(슬래그 등) | 0 | 500 | 0.2 | 예시값(추정)

## 입력_조건
매개변수 | 값
conv_kiln | 12.11
refr_wear | 0.2
refr_cr2o3 | 10
refr_ret | 100
media_wear | 30
media_cr | 12
media_conv | 5
reducer | FeSO4·7H2O
purity | 90
excess | 10
loss_month | 15
months | 1
mill_temp | 105
after_mill | FALSE
dose | 0.9
price | 200
target | 10