## 요약
품질관리 현황 보고 (Blue365 QMS)
대상 기간: 2026-09-08 ~ 2026-10-07 ¦ 생성: 2026-10-07 05:55
구분 | 값 | 설명
KS 규격 이탈(위험) | 1 | 제품 KS L 5201 규격 이탈 이벤트 — 출하 판정 필요
사내 관리기준 이탈(경고) | 7 | 사내기준·시험조건 이탈 이벤트
SPC 이상 패턴(주의) | 20 | 규격 이내이나 공정 불안정 징후
28일 강도 평균(1종) | 51.4 MPa | 최소 51.2 / KS 42.5 대비 여유 +8.7 MPa, 사내 48 미달 0건 (n=2)
28일 강도 예측(1종, 미도래) | 51.2 MPa | 최소 46.2, 사내 48 미달 예측 4로트
28일 강도 예측(3종, 미도래) | 59.1 MPa | 최소 58.5, 사내 54 미달 예측 0로트
공정능력 부족 항목(Cpk<1.0) | 1 | 7일 압축강도(1종)
공정별 이상 이벤트 건수
공정 | 위험 | 경고 | 주의
소성(킬른) | 0 | 0 | 1
시멘트(분쇄) | 1 | 2 | 8
원료(생료) | 0 | 0 | 3
제품 물성 | 0 | 3 | 4
클링커 | 0 | 2 | 4

## 공정능력
공정 | 항목 | 품종 | 단위 | n | 평균 | 표준편차 | 사내 하한 | 사내 상한 | KS | Cpk | Ppk | 기준이탈(%) | 등급
원료(생료) | 생료 MgO | - | % | 360 | 1.65 | 0.0594 |  | 2.5 | - | 7.39 | 4.77 | 0 | 매우 우수
원료(생료) | 생료 LSF | - |  | 360 | 99.14 | 0.457 | 97 | 101 | - | 1.93 | 1.36 | 0 | 매우 우수
원료(생료) | 생료 SM | - |  | 360 | 2.536 | 0.0213 | 2.35 | 2.75 | - | 3.8 | 2.92 | 0 | 매우 우수
원료(생료) | 생료 IM | - |  | 360 | 1.575 | 0.0241 | 1.4 | 1.8 | - | 3.39 | 2.42 | 0 | 매우 우수
원료(생료) | 생료 90μm 잔사 | - | % | 360 | 13.12 | 0.854 |  | 16 | - | 1.93 | 1.13 | 0 | 매우 우수
원료(생료) | 생료 200μm 잔사 | - | % | 360 | 1.013 | 0.1106 |  | 1.5 | - | 2.02 | 1.47 | 0 | 매우 우수
소성(킬른) | 소성대 온도(파이로미터) | - | ℃ | 720 | 1420.6 | 5.3 | 1380 | 1470 | - | 6.29 | 2.56 | 0 | 매우 우수
소성(킬른) | 킬른 입구 O₂ | - | % | 720 | 2.986 | 0.2406 | 2 | 4.5 | - | 2.48 | 1.37 | 0 | 매우 우수
소성(킬른) | 킬른 입구 CO | - | % | 720 | 0.0423 | 0.01411 |  | 0.3 | - | 9.68 | 6.09 | 0 | 매우 우수
소성(킬른) | 하소로 출구 온도 | - | ℃ | 720 | 874.4 | 4.11 | 855 | 895 | - | 2.92 | 1.57 | 0 | 매우 우수
소성(킬른) | 2차 공기 온도 | - | ℃ | 720 | 1050.2 | 13.99 | 950 |  | - | 5.13 | 2.39 | 0 | 매우 우수
클링커 | 클링커 MgO | - | % | 360 | 2.58 | 0.0997 |  | 4.5 | - | 9.09 | 6.42 | 0 | 매우 우수
클링커 | 클링커 자유석회(f-CaO) | - | % | 360 | 1.071 | 0.2443 | 0.4 | 1.8 | - | 1.28 | 0.92 | 0.6 | 보통(개선 권장)
클링커 | 클링커 리터중량 | - | g/L | 360 | 1295.5 | 16.62 | 1200 | 1400 | - | 2.46 | 1.91 | 0 | 매우 우수
클링커 | 클링커 LSF | - |  | 360 | 95.29 | 0.503 | 93 | 97.5 | - | 1.83 | 1.47 | 0 | 매우 우수
클링커 | 클링커 SM | - |  | 360 | 2.492 | 0.0227 | 2.3 | 2.7 | - | 3.44 | 2.82 | 0 | 매우 우수
클링커 | 클링커 IM | - |  | 360 | 1.637 | 0.0276 | 1.4 | 1.8 | - | 2.47 | 1.96 | 0 | 매우 우수
클링커 | 클링커 C₃S(Bogue) | - | % | 360 | 57.34 | 0.988 | 53 | 63 | - | 2.1 | 1.47 | 0 | 매우 우수
클링커 | 클링커 C₃A(Bogue) | - | % | 360 | 8.86 | 0.17 |  | 10.5 | - | 4.19 | 3.22 | 0 | 매우 우수
클링커 | 액상량(1450℃) | - | % | 360 | 26.96 | 0.198 | 24 | 29 | - | 4.5 | 3.45 | 0 | 매우 우수
클링커 | 클링커 등가알칼리 | - | % | 360 | 0.709 | 0.0288 |  | 0.9 | - | 2.51 | 2.21 | 0 | 매우 우수
시멘트(분쇄) | 시멘트 분말도(Blaine) | 1종 | cm²/g | 312 | 3349.3 | 172.6 | 3250 | 3700 | ≥ 2800 | 1.38 | 0.19 | 20.5 | 충분
시멘트(분쇄) | 시멘트 분말도(Blaine) | 3종 | cm²/g | 48 | 4606.8 | 52.99 | 4350 | 4850 | ≥ 3300 | 2.69 | 1.53 | 0 | 매우 우수
시멘트(분쇄) | 시멘트 45μm 잔사 | 1종 | % | 312 | 10.57 | 2.047 |  | 12 | - | 1.16 | 0.23 | 19.9 | 보통(개선 권장)
시멘트(분쇄) | 시멘트 45μm 잔사 | 3종 | % | 48 | 2.97 | 0.372 |  | 5 | - | 2.48 | 1.82 | 0 | 매우 우수
시멘트(분쇄) | 시멘트 SO₃ | 1종 | % | 312 | 2.62 | 0.1574 | 2.3 | 3 | ≤ 3.5 | 1.96 | 0.68 | 2.9 | 매우 우수
시멘트(분쇄) | 시멘트 SO₃ | 3종 | % | 48 | 3.21 | 0.0814 | 2.9 | 3.6 | ≤ 4.5 | 1.99 | 1.27 | 0 | 매우 우수
시멘트(분쇄) | 시멘트 강열감량 | 1종 | % | 312 | 2.813 | 0.105 |  | 3.8 | ≤ 5 | 4.67 | 3.13 | 0 | 매우 우수
시멘트(분쇄) | 시멘트 강열감량 | 3종 | % | 48 | 2.022 | 0.0686 |  | 3 | ≤ 5 | 5.93 | 4.75 | 0 | 매우 우수
시멘트(분쇄) | 시멘트 MgO | 1종 | % | 312 | 2.546 | 0.0668 |  | 4.5 | ≤ 5 | 12.96 | 9.75 | 0 | 매우 우수
시멘트(분쇄) | 시멘트 MgO | 3종 | % | 48 | 2.562 | 0.0641 |  | 4.5 | ≤ 5 | 11.27 | 10.08 | 0 | 매우 우수
시멘트(분쇄) | 시멘트밀 출구 온도 | 1종 | ℃ | 312 | 104.8 | 2.85 | 90 | 120 | - | 3.12 | 1.73 | 0 | 매우 우수
시멘트(분쇄) | 시멘트밀 출구 온도 | 3종 | ℃ | 48 | 103.6 | 3.15 | 90 | 120 | - | 2.59 | 1.44 | 0 | 매우 우수
제품 물성 | 초결 시간 | 1종 | 분 | 26 | 226.3 | 15.9 | 150 | 300 | ≥ 60 | 1.81 | 1.55 | 0 | 매우 우수
제품 물성 | 종결 시간 | 1종 | 분 | 26 | 304.2 | 20.15 |  | 420 | ≤ 600 | 2 | 1.92 | 0 | 매우 우수
제품 물성 | 오토클레이브 팽창도 | 1종 | % | 25 | 0.085 | 0.026 |  | 0.3 | ≤ 0.8 | 3.18 | 2.75 | 0 | 매우 우수
제품 물성 | 3일 압축강도 | 1종 | MPa | 23 | 27.94 | 2.116 | 25 |  | ≥ 12.5 | 1.05 | 0.46 | 17.4 | 보통(개선 권장)
제품 물성 | 7일 압축강도 | 1종 | MPa | 20 | 38.36 | 2.534 | 36 |  | ≥ 22.5 | 0.6 | 0.31 | 25 | 매우 부족(즉시 개선)

## 알림목록
심각도 | 공정 | 품종 | 항목 | 판정 | 시작 | 종료 | 점수 | 최악값 | 기준값 | 단위 | 동반 패턴 | 처리상태 | 담당 | 메모 | 내용
주의 | 시멘트(분쇄) | 1종 | 시멘트 분말도(Blaine) | 중심선 한쪽 연속 9점(평균 이동) | 2026-10-04 16:00 | 2026-10-08 | 10 | 3395.198 | 3384.052 | cm²/g |  | 신규 |  |  | [1종] 시멘트 분말도(Blaine) 중심선 한쪽 연속 9점(평균 이동) [8h 평균] ↓ — 중심 3,461, 최소 3,395 cm²/g, 10점 (10/04 16:00 ~ 10/07 23:59)
주의 | 제품 물성 | 1종 | 오토클레이브 팽창도 | 관리한계(±3σ) 이탈 | 2026-10-06 12:00 | 2026-10-06 12:00 | 1 | 0.146 | 0.1424171 | % |  | 신규 |  |  | [1종] 오토클레이브 팽창도 관리한계(±3σ) 이탈 ↑ — 중심 0.08, 최대 0.15 %, 1점 (10/06 12:00)
주의 | 원료(생료) |  | 생료 IM | 연속 6점 상승/하강(추세) | 2026-10-04 | 2026-10-06 | 6 | 1.599448 | 1.619832 |  |  | 신규 |  |  | 생료 IM 연속 6점 상승/하강(추세) [8h 평균] ↑ — 중심 1.57, 최대 1.60 , 6점 (10/04 00:00 ~ 10/05 23:59)
주의 | 시멘트(분쇄) | 1종 | 시멘트 MgO | 관리한계(±3σ) 이탈 | 2026-10-03 08:00 | 2026-10-03 16:00 | 1 | 2.42975 | 2.432609 | % |  | 신규 |  |  | [1종] 시멘트 MgO 관리한계(±3σ) 이탈 [8h 평균] ↓ — 중심 2.54, 최소 2.43 %, 1점 (10/03 08:00 ~ 10/03 15:59)
주의 | 시멘트(분쇄) | 1종 | 시멘트 분말도(Blaine) | 연속 6점 상승/하강(추세) | 2026-09-27 | 2026-09-29 | 6 | 3482.4175 | 3537.148 | cm²/g |  | 신규 |  |  | [1종] 시멘트 분말도(Blaine) 연속 6점 상승/하강(추세) [8h 평균] ↑ — 중심 3,461, 최대 3,482 cm²/g, 6점 (09/27 00:00 ~ 09/28 23:59)
주의 | 원료(생료) |  | 생료 90μm 잔사 | 관리한계(±3σ) 이탈 | 2026-09-28 | 2026-09-28 08:00 | 1 | 15.29725 | 14.78402 | % |  | 신규 |  |  | 생료 90μm 잔사 관리한계(±3σ) 이탈 [8h 평균] ↑ — 중심 13.0, 최대 15.3 %, 1점 (09/28 00:00 ~ 09/28 07:59)
경고 | 클링커 |  | 클링커 자유석회(f-CaO) | 사내 관리기준 하한 미달 | 2026-09-27 08:00 | 2026-09-27 08:00 | 1 | 0.351 | 0.4 | % | R1 | 신규 |  |  | 클링커 자유석회(f-CaO) 사내 관리기준 하한 미달 — 기준 0.40 %, 최소 0.35 %, 1점 (09/27 08:00)
주의 | 원료(생료) |  | 생료 SM | 연속 6점 상승/하강(추세) | 2026-09-24 | 2026-09-26 | 6 | 2.513046 | 2.485286 |  |  | 신규 |  |  | 생료 SM 연속 6점 상승/하강(추세) [8h 평균] ↓ — 중심 2.54, 최소 2.51 , 6점 (09/24 00:00 ~ 09/25 23:59)
경고 | 시멘트(분쇄) | 1종 | 시멘트 분말도(Blaine) | 사내 관리기준 하한 미달 | 2026-09-18 08:00 | 2026-09-23 14:00 | 64 | 2938.031 | 3250 | cm²/g | R1, R2, R3 | 신규 |  |  | [1종] 시멘트 분말도(Blaine) 사내 관리기준 하한 미달 — 기준 3,250 cm²/g, 최소 2,938 cm²/g, 64점 (09/18 08:00 ~ 09/23 14:00)
경고 | 시멘트(분쇄) | 1종 | 시멘트 45μm 잔사 | 사내 관리기준 상한 초과 | 2026-09-18 08:00 | 2026-09-23 12:00 | 62 | 15.899 | 12 | % | R1 | 신규 |  |  | [1종] 시멘트 45μm 잔사 사내 관리기준 상한 초과 — 기준 12.0 %, 최대 15.9 %, 62점 (09/18 08:00 ~ 09/23 12:00)
경고 | 제품 물성 | 1종 | 7일 압축강도 | 사내 관리기준 하한 미달 | 2026-09-19 12:00 | 2026-09-23 12:00 | 5 | 33.954 | 36 | MPa | R1 | 신규 |  |  | [1종] 7일 압축강도 사내 관리기준 하한 미달 — 기준 36.0 MPa, 최소 34.0 MPa, 5점 (09/19 12:00 ~ 09/23 12:00)
경고 | 제품 물성 | 1종 | 3일 압축강도 | 사내 관리기준 하한 미달 | 2026-09-19 12:00 | 2026-09-22 12:00 | 4 | 23.126 | 25 | MPa | R1, R2 | 신규 |  |  | [1종] 3일 압축강도 사내 관리기준 하한 미달 — 기준 25.0 MPa, 최소 23.1 MPa, 4점 (09/19 12:00 ~ 09/22 12:00)
경고 | 제품 물성 | 1종 | 28일 강도(예측) | 사내 관리기준 하한 미달(예측) | 2026-09-19 12:00 | 2026-09-22 12:00 | 4 | 46.21826 | 48 | MPa |  | 신규 |  |  | [1종] 28일 강도(예측) 사내 관리기준 하한 미달(예측) — 기준 48.0 MPa, 최소 46.2 MPa, 4점 (09/19 12:00 ~ 09/22 12:00)
주의 | 시멘트(분쇄) | 1종 | 시멘트 강열감량 | 관리한계(±3σ) 이탈 | 2026-09-21 | 2026-09-21 08:00 | 1 | 3.04275 | 2.995447 | % |  | 신규 |  |  | [1종] 시멘트 강열감량 관리한계(±3σ) 이탈 [8h 평균] ↑ — 중심 2.79, 최대 3.04 %, 1점 (09/21 00:00 ~ 09/21 07:59)
주의 | 클링커 |  | 클링커 IM | 연속 6점 상승/하강(추세) | 2026-09-19 | 2026-09-21 | 6 | 1.630441 | 1.582219 |  |  | 신규 |  |  | 클링커 IM 연속 6점 상승/하강(추세) [8h 평균] ↓ — 중심 1.64, 최소 1.63 , 6점 (09/19 00:00 ~ 09/20 23:59)
주의 | 시멘트(분쇄) | 1종 | 시멘트밀 출구 온도 | 관리한계(±3σ) 이탈 | 2026-09-19 16:00 | 2026-09-20 | 1 | 97.72025 | 97.73066 | ℃ |  | 신규 |  |  | [1종] 시멘트밀 출구 온도 관리한계(±3σ) 이탈 [8h 평균] ↓ — 중심 105, 최소 98 ℃, 1점 (09/19 16:00 ~ 09/19 23:59)
주의 | 클링커 |  | 클링커 C₃S(Bogue) | 중심선 한쪽 연속 9점(평균 이동) | 2026-09-13 08:00 | 2026-09-17 08:00 | 12 | 58.8653075 | 59.27404 | % |  | 신규 |  |  | 클링커 C₃S(Bogue) 중심선 한쪽 연속 9점(평균 이동) [8h 평균] ↑ — 중심 57.0, 최대 58.9 %, 12점 (09/13 08:00 ~ 09/17 07:59)
주의 | 시멘트(분쇄) | 1종 | 시멘트 분말도(Blaine) | 관리한계(±3σ) 이탈 | 2026-09-17 | 2026-09-17 08:00 | 1 | 3383.6155 | 3384.052 | cm²/g |  | 신규 |  |  | [1종] 시멘트 분말도(Blaine) 관리한계(±3σ) 이탈 [8h 평균] ↓ — 중심 3,461, 최소 3,384 cm²/g, 1점 (09/17 00:00 ~ 09/17 07:59)
주의 | 클링커 |  | 클링커 LSF | 중심선 한쪽 연속 9점(평균 이동) | 2026-09-13 16:00 | 2026-09-16 16:00 | 9 | 95.90187 | 96.14243 |  |  | 신규 |  |  | 클링커 LSF 중심선 한쪽 연속 9점(평균 이동) [8h 평균] ↑ — 중심 95.1, 최대 95.9 , 9점 (09/13 16:00 ~ 09/16 15:59)
주의 | 소성(킬른) |  | 소성대 온도(파이로미터) | 관리한계(±3σ) 이탈 | 2026-09-15 16:00 | 2026-09-16 | 1 | 1432.61375 | 1430.601 | ℃ |  | 신규 |  |  | 소성대 온도(파이로미터) 관리한계(±3σ) 이탈 [8h 평균] ↑ — 중심 1,420, 최대 1,433 ℃, 1점 (09/15 16:00 ~ 09/15 23:59)
주의 | 시멘트(분쇄) | 1종 | 시멘트 SO₃ | 중심선 한쪽 연속 9점(평균 이동) | 2026-09-12 | 2026-09-15 | 9 | 2.6955 | 2.735071 | % |  | 신규 |  |  | [1종] 시멘트 SO₃ 중심선 한쪽 연속 9점(평균 이동) [8h 평균] ↑ — 중심 2.59, 최대 2.70 %, 9점 (09/12 00:00 ~ 09/14 23:59)
주의 | 제품 물성 | 1종 | 3일 압축강도 | 중심선 한쪽 연속 9점(평균 이동) | 2026-09-04 12:00 | 2026-09-13 12:00 | 10 | 28.148 | 27.50466 | MPa |  | 신규 |  |  | [1종] 3일 압축강도 중심선 한쪽 연속 9점(평균 이동) ↓ — 중심 29.6, 최소 28.1 MPa, 10점 (09/04 12:00 ~ 09/13 12:00)
주의 | 제품 물성 | 1종 | 7일 압축강도 | 중심선 한쪽 연속 9점(평균 이동) | 2026-08-27 12:00 | 2026-09-13 12:00 | 16 | 38.12 | 37.97178 | MPa |  | 신규 |  |  | [1종] 7일 압축강도 중심선 한쪽 연속 9점(평균 이동) ↓ — 중심 40.2, 최소 38.1 MPa, 16점 (08/27 12:00 ~ 09/13 12:00)
주의 | 클링커 |  | 클링커 C₃S(Bogue) | 중심선 한쪽 연속 9점(평균 이동) | 2026-09-08 08:00 | 2026-09-11 08:00 | 9 | 58.886674 | 59.27404 | % |  | 신규 |  |  | 클링커 C₃S(Bogue) 중심선 한쪽 연속 9점(평균 이동) [8h 평균] ↑ — 중심 57.0, 최대 58.9 %, 9점 (09/08 08:00 ~ 09/11 07:59)
경고 | 클링커 |  | 클링커 자유석회(f-CaO) | 사내 관리기준 하한 미달 | 2026-09-09 04:00 | 2026-09-09 04:00 | 1 | 0.379 | 0.4 | % |  | 신규 |  |  | 클링커 자유석회(f-CaO) 사내 관리기준 하한 미달 — 기준 0.40 %, 최소 0.38 %, 1점 (09/09 04:00)
주의 | 시멘트(분쇄) | 1종 | 시멘트 45μm 잔사 | 관리한계(±3σ) 이탈 | 2026-09-08 16:00 | 2026-09-09 | 1 | 10.49 | 10.42139 | % |  | 신규 |  |  | [1종] 시멘트 45μm 잔사 관리한계(±3σ) 이탈 [8h 평균] ↑ — 중심 9.4, 최대 10.5 %, 1점 (09/08 16:00 ~ 09/08 23:59)
위험 | 시멘트(분쇄) | 1종 | 시멘트 SO₃ | KS 규격 상한 초과 | 2026-09-06 06:00 | 2026-09-08 16:00 | 30 | 3.529 | 3.5 | % | R1, R2, R3 | 신규 |  |  | [1종] 시멘트 SO₃ KS 규격 상한 초과 — 기준 3.50 %, 최대 3.53 %, 30점 (09/06 06:00 ~ 09/08 16:00)
주의 | 제품 물성 | 1종 | 종결 시간 | 관리한계(±3σ) 이탈 | 2026-09-07 12:00 | 2026-09-08 12:00 | 2 | 358.571 | 341.3166 | 분 |  | 신규 |  |  | [1종] 종결 시간 관리한계(±3σ) 이탈 ↑ — 중심 300, 최대 359 분, 2점 (09/07 12:00 ~ 09/08 12:00)

## 원인진단
심각도 | 품종 | 현상 | 기간 | 현상 정량화(①) | 종합 판단 | 원인 1순위(②) | 원인 2순위 | 원인 3순위 | 확인 방법(③) | 단기 조치(④) | 근본 대책(④) | KS 평가(⑤)
경고 | - | 클링커 자유석회(f-CaO) 과저(과소성) | 09/27 08:00 ~ 09/27 08:00 | 클링커 자유석회(f-CaO)이(가) 2026-09-27 08:00 ~ 2026-09-27 08:00 (단일 시점) 동안 사내 관리기준 하한 미달. 구간 1점 중 1점이 사내 관리기준(0.40 %)을 벗어났고, 구간 평균 0.35 % (직전 기준기간 1.08, Δ -0.73 / -67.6% / -3.3σ), 최소 0.35 %. | 가장 유력한 원인은 [시험오차] f-CaO 분석·시료 채취 오차입니다(근거 점수 90, 데이터 지지). 근거: 이벤트 1점 — 단발성(재분석 권장). 함께 데이터로 확인된 요인: [공정] 과소성(소성대 온도 과다). ※ 시험오차 가설이 지지되므로 재시험으로 결과를 확정한 뒤 공정 조치를 판단하십시오. | [시험오차] f-CaO 분석·시료 채취 오차 — 데이터 지지 | [공정] 과소성(소성대 온도 과다) — 부분 확인 | [원료] 생료 LSF 저하 — 근거 약함 | 동일 시료 재분석(이중 분석) / 표준시료(CRM)로 분석기 점검 / 시료 채취 위치·방법 확인 | 재분석 결과로 판정 확정 재분석 전까지 조치는 보류하되 다음 시료 채취 주기 단축 석탄 투입량 감량 | 분석기 일상 점검(표준시료 관리도) 운영 시료 채취 절차서 정비 f-CaO 목표 범위 기반 연료 최적 운전 | 클링커 자유석회(f-CaO)(-): 해당 없음(중간 공정 항목)
경고 | 1종 | 시멘트 분말도(Blaine) 저하 | 09/18 08:00 ~ 09/23 14:00 | [1종] 시멘트 분말도(Blaine)이(가) 2026-09-18 08:00 ~ 2026-09-23 14:00 (5.2일) 동안 사내 관리기준 하한 미달. 구간 64점 중 64점이 사내 관리기준(3,250 cm²/g)을 벗어났고, 구간 평균 3,022 cm²/g (직전 기준기간 3,442, Δ -420 / -12.2% / -11.4σ), 최소 2,938 cm²/g. | 가장 유력한 원인은 [설비] 세퍼레이터 분급 성능 저하입니다(근거 점수 100, 데이터 지지). 근거: 시멘트 45μm 잔사: 기준 9.6 → 구간 14.4 % (Δ +4.7, +8.0σ). | [설비] 세퍼레이터 분급 성능 저하 — 데이터 지지 | [설비] 분쇄 매체(볼) 마모·충진율 저하 — 데이터 없음(추정) | [공정] 밀 투입량 과다 — 근거 약함 | 세퍼레이터 rpm·풍량·차압 확인 / 로터 블레이드 마모 점검 / 제품·리젝트 입도 비교(Tromp 곡선) | 세퍼레이터 속도 상향·풍량 조정 분말도 회복까지 출하 품질 확인 강화 | 세퍼레이터 예방정비 주기 수립 분급 효율 정기 평가(Tromp 곡선) | 시멘트 분말도(Blaine)(1종): 적합 (하한 여유 +138 cm²/g) 3일 압축강도(1종): 적합 (하한 여유 +10.6 MPa) 7일 압축강도(1종): 적합 (하한 여유 +11.5 MPa) 28일 압축강도(1종): 결과 미도래 — 예측 평균 47.1 MPa (최소 46.2)
경고 | 1종 | 시멘트 분말도(Blaine) 저하 | 09/18 08:00 ~ 09/23 12:00 | [1종] 시멘트 45μm 잔사이(가) 2026-09-18 08:00 ~ 2026-09-23 12:00 (5.2일) 동안 사내 관리기준 상한 초과. 구간 63점 중 62점이 사내 관리기준(12.0 %)을 벗어났고, 구간 평균 14.4 % (직전 기준기간 9.6, Δ +4.8 / +49.7% / +8.1σ), 최대 15.9 %. | 데이터로 뒷받침되는 원인이 없습니다. 경험상 빈도가 높은 [설비] 세퍼레이터 분급 성능 저하, [설비] 분쇄 매체(볼) 마모·충진율 저하, [공정] 밀 투입량 과다 순으로 현장 확인이 필요합니다(추정 — 측정 데이터가 없는 설비·원료 요인일 가능성). | [설비] 세퍼레이터 분급 성능 저하 — 데이터 없음(추정) | [설비] 분쇄 매체(볼) 마모·충진율 저하 — 데이터 없음(추정) | [공정] 밀 투입량 과다 — 근거 약함 | 세퍼레이터 rpm·풍량·차압 확인 / 로터 블레이드 마모 점검 / 제품·리젝트 입도 비교(Tromp 곡선) | 세퍼레이터 속도 상향·풍량 조정 분말도 회복까지 출하 품질 확인 강화 볼 보충 계획 앞당김 | 세퍼레이터 예방정비 주기 수립 분급 효율 정기 평가(Tromp 곡선) 볼 충진·분급 관리 기준 수립 | 시멘트 45μm 잔사(1종): 해당 없음(중간 공정 항목) 3일 압축강도(1종): 적합 (하한 여유 +10.6 MPa) 7일 압축강도(1종): 적합 (하한 여유 +11.5 MPa) 28일 압축강도(1종): 결과 미도래 — 예측 평균 47.1 MPa (최소 46.2)
경고 | 1종 | 7일 압축강도 저하 | 09/19 12:00 ~ 09/23 12:00 | [1종] 7일 압축강도이(가) 2026-09-19 12:00 ~ 2026-09-23 12:00 (4.0일) 동안 사내 관리기준 하한 미달. 구간 5점 중 5점이 사내 관리기준(36.0 MPa)을 벗어났고, 구간 평균 34.6 MPa (직전 기준기간 39.3, Δ -4.7 / -11.9% / -3.2σ), 최소 34.0 MPa. | 가장 유력한 원인은 [공정] 분말도 저하·입도분포 조대화(분쇄 공정)입니다(근거 점수 100, 데이터 지지). 근거: 시멘트 분말도(Blaine): 기준 3,425 → 구간 3,037 cm²/g (Δ -389, -4.6σ); 시멘트 45μm 잔사: 기준 9.8 → 구간 14.1 % (Δ +4.3, +3.9σ). | [공정] 분말도 저하·입도분포 조대화(분쇄 공정) — 데이터 지지 | [화학] 클링커 C₃S 저하(광물 조성 변화) — 근거 약함 | [공정] 소성 부족(소성대 온도·열량 부족) — 근거 약함 | Blaine·45μm 잔사 재측정 / 레이저 입도분석(PSD, RRSB 균등계수 n) / 밀 운전 데이터(세퍼레이터 rpm·순환부하·투입량) | 세퍼레이터 속도 상향·밀 투입량 감량으로 분말도 회복 분말도 미달 구간 제품 출하 보류·재시험 | 분쇄 매체 충진율·마모 정기 관리 세퍼레이터 정비 주기 수립 분말도 자동제어(온라인 PSD 분석기) 도입 검토 | 7일 압축강도(1종): 적합 (하한 여유 +11.5 MPa) 28일 압축강도(1종): 결과 미도래 — 예측 평균 46.8 MPa (최소 46.2)
경고 | 1종 | 3일 압축강도 저하 | 09/19 12:00 ~ 09/22 12:00 | [1종] 3일 압축강도이(가) 2026-09-19 12:00 ~ 2026-09-22 12:00 (3.0일) 동안 사내 관리기준 하한 미달. 구간 4점 중 4점이 사내 관리기준(25.0 MPa)을 벗어났고, 구간 평균 24.0 MPa (직전 기준기간 28.8, Δ -4.8 / -16.7% / -4.1σ), 최소 23.1 MPa. | 가장 유력한 원인은 [공정] 분말도 저하·입도분포 조대화(분쇄 공정)입니다(근거 점수 100, 데이터 지지). 근거: 시멘트 분말도(Blaine): 기준 3,425 → 구간 2,998 cm²/g (Δ -427, -5.0σ); 시멘트 45μm 잔사: 기준 9.8 → 구간 14.6 % (Δ +4.8, +4.4σ). | [공정] 분말도 저하·입도분포 조대화(분쇄 공정) — 데이터 지지 | [공정] 소성 부족(소성대 온도·열량 부족) — 근거 약함 | [화학] 클링커 C₃S 저하(광물 조성 변화) — 근거 약함 | Blaine·45μm 잔사 재측정 / 레이저 입도분석(PSD, RRSB 균등계수 n) / 밀 운전 데이터(세퍼레이터 rpm·순환부하·투입량) | 세퍼레이터 속도 상향·밀 투입량 감량으로 분말도 회복 분말도 미달 구간 제품 출하 보류·재시험 | 분쇄 매체 충진율·마모 정기 관리 세퍼레이터 정비 주기 수립 분말도 자동제어(온라인 PSD 분석기) 도입 검토 | 3일 압축강도(1종): 적합 (하한 여유 +10.6 MPa) 28일 압축강도(1종): 결과 미도래 — 예측 평균 46.4 MPa (최소 46.2)
경고 | 1종 | 28일 강도 예측치 저하(조기 경보) | 09/19 12:00 ~ 09/22 12:00 | [1종] 28일 강도(예측)이(가) 2026-09-19 12:00 ~ 2026-09-22 12:00 (3.0일) 동안 사내 관리기준 하한 미달(예측). 구간 4점 중 4점이 사내 관리기준(48.0 MPa)을 벗어났고, 구간 평균 46.4 MPa (직전 기준기간 52.1, Δ -5.7 / -11.0% / -2.9σ), 최소 46.2 MPa. | 가장 유력한 원인은 [공정] 분말도 저하·입도분포 조대화(분쇄 공정)입니다(근거 점수 100, 데이터 지지). 근거: 시멘트 분말도(Blaine): 기준 3,425 → 구간 2,998 cm²/g (Δ -427, -5.0σ); 시멘트 45μm 잔사: 기준 9.8 → 구간 14.6 % (Δ +4.8, +4.4σ). | [공정] 분말도 저하·입도분포 조대화(분쇄 공정) — 데이터 지지 | [시험오차] 예측 모델 오차(입력 데이터·모델 한계) — 데이터 없음(추정) | [공정] 소성 부족(소성대 온도·열량 부족) — 근거 약함 | Blaine·45μm 잔사 재측정 / 레이저 입도분석(PSD, RRSB 균등계수 n) / 밀 운전 데이터(세퍼레이터 rpm·순환부하·투입량) | 세퍼레이터 속도 상향·밀 투입량 감량으로 분말도 회복 분말도 미달 구간 제품 출하 보류·재시험 | 분쇄 매체 충진율·마모 정기 관리 세퍼레이터 정비 주기 수립 분말도 자동제어(온라인 PSD 분석기) 도입 검토 | 28일 강도(예측)(1종): 적합 (하한 여유 +3.7 MPa) 28일 압축강도(1종): 결과 미도래 — 예측 평균 46.4 MPa (최소 46.2)
경고 | - | 클링커 자유석회(f-CaO) 과저(과소성) | 09/09 04:00 ~ 09/09 04:00 | 클링커 자유석회(f-CaO)이(가) 2026-09-09 04:00 ~ 2026-09-09 04:00 (단일 시점) 동안 사내 관리기준 하한 미달. 구간 1점 중 1점이 사내 관리기준(0.40 %)을 벗어났고, 구간 평균 0.38 % (직전 기준기간 1.08, Δ -0.70 / -64.8% / -2.8σ), 최소 0.38 %. | 가장 유력한 원인은 [시험오차] f-CaO 분석·시료 채취 오차입니다(근거 점수 90, 데이터 지지). 근거: 이벤트 1점 — 단발성(재분석 권장). 함께 데이터로 확인된 요인: [공정] 원료 투입량 감소, [공정] 과소성(소성대 온도 과다). ※ 시험오차 가설이 지지되므로 재시험으로 결과를 확정한 뒤 공정 조치를 판단하십시오. | [시험오차] f-CaO 분석·시료 채취 오차 — 데이터 지지 | [공정] 원료 투입량 감소 — 데이터 지지 | [공정] 과소성(소성대 온도 과다) — 부분 확인 | 동일 시료 재분석(이중 분석) / 표준시료(CRM)로 분석기 점검 / 시료 채취 위치·방법 확인 | 재분석 결과로 판정 확정 재분석 전까지 조치는 보류하되 다음 시료 채취 주기 단축 연료 감량 석탄 투입량 감량 | 분석기 일상 점검(표준시료 관리도) 운영 시료 채취 절차서 정비 투입량-연료 연동 운전 f-CaO 목표 범위 기반 연료 최적 운전 | 클링커 자유석회(f-CaO)(-): 해당 없음(중간 공정 항목)
위험 | 1종 | 시멘트 SO₃ 과다 | 09/06 06:00 ~ 09/08 16:00 | [1종] 시멘트 SO₃이(가) 2026-09-06 06:00 ~ 2026-09-08 16:00 (2.4일) 동안 KS 규격 상한 초과. 구간 30점 중 2점이 KS 기준(3.50 %)을 벗어났고, 구간 평균 3.37 % (직전 기준기간 2.62, Δ +0.75 / +28.5% / +9.7σ), 최대 3.53 %. | 데이터로 뒷받침되는 원인이 없습니다. 경험상 빈도가 높은 [설비] 석고 정량공급기 이상(막힘·교정 불량), [원료] 석고 품위(순도) 변동, [화학] 클링커 SO₃ 증가(연료 황분·휘발) 순으로 현장 확인이 필요합니다(추정 — 측정 데이터가 없는 설비·원료 요인일 가능성). | [설비] 석고 정량공급기 이상(막힘·교정 불량) — 데이터 없음(추정) | [원료] 석고 품위(순도) 변동 — 데이터 없음(추정) | [화학] 클링커 SO₃ 증가(연료 황분·휘발) — 반증(가능성 낮음) | 공급기 설정 대비 실적 비교 / 석고 호퍼 막힘·수분 확인 / 공급기 실부하 교정 | 공급기 점검·설정 복귀 SO₃ 분석 주기 단축(1시간) 석고 투입량 보정 | 공급기 편차 알람·정기 교정 SO₃ 온라인 제어 루프 구축 석고 입고 검사 기준·혼용 비율 관리 | 시멘트 SO₃(1종): 부적합 2건 — 출하 판정·고객 영향 검토 필요 초결 시간(1종): 적합 (하한 여유 +195 분) 28일 압축강도(1종): 적합 (하한 여유 +8.7 MPa)
※ 판정 표기 — '데이터 지지': 가설이 예상하는 변화가 측정 데이터에서 실제로 확인됨(사실). 단, 인과관계는 현장 확인으로 확정해야 함. '데이터 없음(추정)': 측정 데이터가 없어 경험칙으로만 제시한 가설. '반증': 가설이 예상하는 변화가 데이터에 나타나지 않음.

## 데이터_생료
timestamp | rm_cao | rm_sio2 | rm_al2o3 | rm_fe2o3 | rm_mgo | rm_so3 | rm_k2o | rm_na2o | rm_r90 | rm_r200 | rm_lsf | rm_sm | rm_im
2026-09-08 | 43.134 | 13.756 | 3.282 | 2.096 | 1.639 | 0.195 | 0.55 | 0.138 | 13.059 | 1.098 | 98.5876 | 2.5578 | 1.5658
2026-09-08 02:00 | 43.056 | 13.756 | 3.254 | 2.115 | 1.672 | 0.243 | 0.573 | 0.128 | 13.184 | 0.904 | 98.4559 | 2.5621 | 1.5385
2026-09-08 04:00 | 43.062 | 13.766 | 3.317 | 2.115 | 1.678 | 0.294 | 0.571 | 0.127 | 13.874 | 1.007 | 98.2397 | 2.5342 | 1.5683
2026-09-08 06:00 | 43.331 | 13.699 | 3.312 | 2.104 | 1.722 | 0.237 | 0.555 | 0.135 | 14.909 | 1.041 | 99.308 | 2.5294 | 1.5741
2026-09-08 08:00 | 43.36 | 13.581 | 3.313 | 2.13 | 1.676 | 0.217 | 0.511 | 0.113 | 14.864 | 1.244 | 100.0909 | 2.4951 | 1.5554
2026-09-08 10:00 | 43.338 | 13.661 | 3.329 | 2.142 | 1.663 | 0.213 | 0.534 | 0.116 | 14.846 | 1.243 | 99.4645 | 2.497 | 1.5542
2026-09-08 12:00 | 43.204 | 13.63 | 3.351 | 2.112 | 1.649 | 0.233 | 0.564 | 0.126 | 14.155 | 0.963 | 99.3401 | 2.495 | 1.5866
2026-09-08 14:00 | 43.087 | 13.659 | 3.352 | 2.123 | 1.669 | 0.273 | 0.552 | 0.112 | 13.602 | 0.925 | 98.8676 | 2.4948 | 1.5789
2026-09-08 16:00 | 43.232 | 13.703 | 3.308 | 2.103 | 1.608 | 0.258 | 0.523 | 0.132 | 14.001 | 0.941 | 99.0678 | 2.5324 | 1.573
2026-09-08 18:00 | 43.22 | 13.631 | 3.31 | 2.089 | 1.687 | 0.262 | 0.561 | 0.129 | 13.646 | 0.901 | 99.5154 | 2.5247 | 1.5845
2026-09-08 20:00 | 43.271 | 13.684 | 3.29 | 2.103 | 1.659 | 0.212 | 0.594 | 0.127 | 13.156 | 0.898 | 99.3266 | 2.5374 | 1.5644
2026-09-08 22:00 | 43.273 | 13.648 | 3.289 | 2.102 | 1.723 | 0.184 | 0.586 | 0.125 | 12.414 | 0.805 | 99.5658 | 2.5316 | 1.5647
2026-09-09 | 43.258 | 13.64 | 3.305 | 2.097 | 1.764 | 0.232 | 0.584 | 0.118 | 11.93 | 0.856 | 99.5468 | 2.525 | 1.5761
2026-09-09 02:00 | 42.999 | 13.704 | 3.334 | 2.053 | 1.653 | 0.252 | 0.531 | 0.123 | 11.949 | 0.839 | 98.5317 | 2.5439 | 1.624
2026-09-09 04:00 | 43.168 | 13.622 | 3.289 | 2.057 | 1.664 | 0.233 | 0.532 | 0.117 | 11.668 | 0.89 | 99.558 | 2.5481 | 1.5989
2026-09-09 06:00 | 43.352 | 13.627 | 3.315 | 2.079 | 1.686 | 0.25 | 0.499 | 0.114 | 11.417 | 0.892 | 99.8465 | 2.5263 | 1.5945
2026-09-09 08:00 | 43.3 | 13.646 | 3.318 | 2.104 | 1.67 | 0.255 | 0.548 | 0.116 | 11.947 | 0.963 | 99.5594 | 2.5168 | 1.577
2026-09-09 10:00 | 43.246 | 13.72 | 3.282 | 2.115 | 1.691 | 0.27 | 0.559 | 0.13 | 11.674 | 0.986 | 99.0438 | 2.5422 | 1.5518
2026-09-09 12:00 | 43.251 | 13.701 | 3.367 | 2.094 | 1.633 | 0.243 | 0.507 | 0.114 | 12.295 | 0.993 | 98.9794 | 2.5089 | 1.6079
2026-09-09 14:00 | 43.208 | 13.729 | 3.331 | 2.106 | 1.687 | 0.248 | 0.544 | 0.125 | 12.65 | 0.975 | 98.7822 | 2.5251 | 1.5817
2026-09-09 16:00 | 43.031 | 13.653 | 3.347 | 2.075 | 1.685 | 0.298 | 0.566 | 0.131 | 12.958 | 0.848 | 98.8614 | 2.5181 | 1.613
2026-09-09 18:00 | 43.067 | 13.595 | 3.322 | 2.096 | 1.661 | 0.247 | 0.541 | 0.123 | 12.144 | 0.902 | 99.3509 | 2.5092 | 1.5849
2026-09-09 20:00 | 43.121 | 13.634 | 3.321 | 2.137 | 1.536 | 0.238 | 0.541 | 0.117 | 12.923 | 1.079 | 99.1674 | 2.498 | 1.554
2026-09-09 22:00 | 43.257 | 13.742 | 3.334 | 2.112 | 1.621 | 0.231 | 0.574 | 0.124 | 12.206 | 1.035 | 98.7952 | 2.5233 | 1.5786
2026-09-10 | 43.142 | 13.742 | 3.319 | 2.083 | 1.563 | 0.264 | 0.533 | 0.115 | 12.177 | 1.021 | 98.6149 | 2.5439 | 1.5934
2026-09-10 02:00 | 43.138 | 13.694 | 3.31 | 2.113 | 1.667 | 0.231 | 0.551 | 0.103 | 12.728 | 1.058 | 98.8894 | 2.5252 | 1.5665
2026-09-10 04:00 | 43.167 | 13.66 | 3.338 | 2.102 | 1.711 | 0.206 | 0.568 | 0.126 | 12.297 | 1.033 | 99.1134 | 2.511 | 1.588
2026-09-10 06:00 | 43.228 | 13.743 | 3.348 | 2.1 | 1.623 | 0.212 | 0.562 | 0.109 | 14.045 | 0.953 | 98.703 | 2.5226 | 1.5943
2026-09-10 08:00 | 43.405 | 13.749 | 3.389 | 2.111 | 1.562 | 0.196 | 0.548 | 0.11 | 13.874 | 0.945 | 98.9437 | 2.4998 | 1.6054
2026-09-10 10:00 | 43.387 | 13.646 | 3.353 | 2.097 | 1.618 | 0.236 | 0.553 | 0.109 | 13.662 | 0.873 | 99.6752 | 2.5039 | 1.599
2026-09-10 12:00 | 43.378 | 13.567 | 3.281 | 2.113 | 1.693 | 0.296 | 0.56 | 0.114 | 14.209 | 0.829 | 100.3363 | 2.5152 | 1.5528
2026-09-10 14:00 | 43.195 | 13.727 | 3.254 | 2.09 | 1.687 | 0.287 | 0.568 | 0.125 | 12.445 | 0.911 | 98.9943 | 2.5687 | 1.5569
2026-09-10 16:00 | 43.353 | 13.717 | 3.291 | 2.077 | 1.686 | 0.28 | 0.587 | 0.117 | 13.428 | 0.903 | 99.34 | 2.5553 | 1.5845
2026-09-10 18:00 | 43.13 | 13.704 | 3.27 | 2.094 | 1.68 | 0.275 | 0.537 | 0.116 | 12.653 | 0.837 | 98.9427 | 2.5548 | 1.5616
2026-09-10 20:00 | 43.29 | 13.715 | 3.248 | 2.105 | 1.75 | 0.251 | 0.544 | 0.121 | 12.267 | 0.935 | 99.2824 | 2.5621 | 1.543
2026-09-10 22:00 | 43.341 | 13.698 | 3.305 | 2.106 | 1.736 | 0.208 | 0.545 | 0.114 | 11.237 | 1.027 | 99.3531 | 2.5315 | 1.5693
2026-09-11 | 43.298 | 13.686 | 3.261 | 2.116 | 1.643 | 0.205 | 0.577 | 0.122 | 12.601 | 0.995 | 99.4346 | 2.5453 | 1.5411
2026-09-11 02:00 | 43.16 | 13.685 | 3.238 | 2.106 | 1.713 | 0.257 | 0.539 | 0.132 | 12.724 | 0.938 | 99.2007 | 2.5608 | 1.5375
2026-09-11 04:00 | 43.231 | 13.585 | 3.274 | 2.088 | 1.738 | 0.214 | 0.577 | 0.129 | 11.834 | 1.157 | 99.9364 | 2.5336 | 1.568
2026-09-11 06:00 | 43.177 | 13.62 | 3.319 | 2.103 | 1.702 | 0.283 | 0.545 | 0.14 | 12.227 | 1.091 | 99.4418 | 2.512 | 1.5782
2026-09-11 08:00 | 43.319 | 13.631 | 3.331 | 2.066 | 1.674 | 0.233 | 0.533 | 0.134 | 13.307 | 0.99 | 99.7208 | 2.5257 | 1.6123
2026-09-11 10:00 | 42.993 | 13.715 | 3.286 | 2.082 | 1.736 | 0.232 | 0.518 | 0.131 | 12.634 | 1.091 | 98.5337 | 2.555 | 1.5783
2026-09-11 12:00 | 43.087 | 13.752 | 3.313 | 2.11 | 1.732 | 0.219 | 0.533 | 0.1 | 12.935 | 1.199 | 98.4026 | 2.5359 | 1.5701
2026-09-11 14:00 | 42.884 | 13.702 | 3.281 | 2.116 | 1.69 | 0.205 | 0.534 | 0.106 | 12.323 | 0.966 | 98.3294 | 2.5388 | 1.5506
2026-09-11 16:00 | 43.021 | 13.689 | 3.299 | 2.132 | 1.734 | 0.219 | 0.545 | 0.123 | 12.467 | 0.866 | 98.6543 | 2.5205 | 1.5474
2026-09-11 18:00 | 43.066 | 13.693 | 3.22 | 2.109 | 1.685 | 0.232 | 0.545 | 0.11 | 13.935 | 0.902 | 98.9776 | 2.5695 | 1.5268
2026-09-11 20:00 | 43.203 | 13.792 | 3.227 | 2.098 | 1.662 | 0.236 | 0.56 | 0.113 | 13.576 | 1.015 | 98.6614 | 2.59 | 1.5381
2026-09-11 22:00 | 43.095 | 13.795 | 3.273 | 2.088 | 1.574 | 0.256 | 0.562 | 0.125 | 12.94 | 0.886 | 98.2887 | 2.5732 | 1.5675
2026-09-12 | 43.045 | 13.708 | 3.283 | 2.082 | 1.587 | 0.256 | 0.509 | 0.132 | 13.754 | 1.073 | 98.7052 | 2.5551 | 1.5768
2026-09-12 02:00 | 42.902 | 13.773 | 3.302 | 2.094 | 1.743 | 0.289 | 0.555 | 0.126 | 12.318 | 1.06 | 97.9009 | 2.5524 | 1.5769
2026-09-12 04:00 | 42.981 | 13.683 | 3.2 | 2.117 | 1.629 | 0.254 | 0.552 | 0.122 | 12.627 | 1.206 | 98.8877 | 2.5734 | 1.5116
2026-09-12 06:00 | 43.087 | 13.744 | 3.287 | 2.107 | 1.574 | 0.227 | 0.549 | 0.124 | 13.304 | 1.113 | 98.5264 | 2.548 | 1.56
2026-09-12 08:00 | 43.111 | 13.722 | 3.316 | 2.136 | 1.652 | 0.222 | 0.54 | 0.103 | 12.155 | 1.107 | 98.6005 | 2.5169 | 1.5524
2026-09-12 10:00 | 43.055 | 13.646 | 3.363 | 2.127 | 1.615 | 0.236 | 0.562 | 0.115 | 12.902 | 1.14 | 98.8414 | 2.4856 | 1.5811
2026-09-12 12:00 | 43.094 | 13.646 | 3.317 | 2.069 | 1.674 | 0.276 | 0.548 | 0.11 | 14.397 | 1.026 | 99.1403 | 2.5336 | 1.6032
2026-09-12 14:00 | 43.193 | 13.658 | 3.333 | 2.098 | 1.747 | 0.265 | 0.569 | 0.113 | 14.856 | 0.893 | 99.2052 | 2.5148 | 1.5887
2026-09-12 16:00 | 43.227 | 13.729 | 3.333 | 2.088 | 1.692 | 0.246 | 0.536 | 0.104 | 13.496 | 0.914 | 98.8467 | 2.5326 | 1.5963
2026-09-12 18:00 | 43.029 | 13.776 | 3.312 | 2.095 | 1.648 | 0.254 | 0.574 | 0.095 | 13.686 | 0.794 | 98.144 | 2.5478 | 1.5809
2026-09-12 20:00 | 43.051 | 13.643 | 3.32 | 2.081 | 1.702 | 0.219 | 0.583 | 0.107 | 13.078 | 0.761 | 99.0346 | 2.526 | 1.5954
2026-09-12 22:00 | 43.027 | 13.642 | 3.313 | 2.078 | 1.71 | 0.226 | 0.54 | 0.119 | 12.764 | 0.87 | 99.0091 | 2.5305 | 1.5943
2026-09-13 | 42.831 | 13.721 | 3.325 | 2.133 | 1.76 | 0.222 | 0.56 | 0.123 | 13.943 | 0.973 | 97.947 | 2.5139 | 1.5588
2026-09-13 02:00 | 43.038 | 13.731 | 3.308 | 2.138 | 1.708 | 0.211 | 0.544 | 0.107 | 13.696 | 1.077 | 98.3952 | 2.5213 | 1.5472
2026-09-13 04:00 | 43.136 | 13.737 | 3.307 | 2.111 | 1.709 | 0.251 | 0.525 | 0.107 | 13.427 | 1.177 | 98.6236 | 2.5354 | 1.5666
2026-09-13 06:00 | 43.063 | 13.747 | 3.284 | 2.089 | 1.655 | 0.227 | 0.53 | 0.105 | 13.282 | 1.015 | 98.487 | 2.5585 | 1.572
2026-09-13 08:00 | 43.17 | 13.757 | 3.282 | 2.085 | 1.6 | 0.223 | 0.544 | 0.117 | 12.475 | 0.861 | 98.6797 | 2.5633 | 1.5741
2026-09-13 10:00 | 43.207 | 13.79 | 3.297 | 2.079 | 1.571 | 0.208 | 0.535 | 0.127 | 11.852 | 1.077 | 98.5251 | 2.5651 | 1.5859
2026-09-13 12:00 | 43.16 | 13.72 | 3.307 | 2.102 | 1.556 | 0.242 | 0.553 | 0.127 | 12.132 | 1.05 | 98.7992 | 2.5365 | 1.5733
2026-09-13 14:00 | 43.207 | 13.591 | 3.314 | 2.125 | 1.672 | 0.217 | 0.573 | 0.127 | 12.653 | 1.035 | 99.678 | 2.4988 | 1.5595
2026-09-13 16:00 | 43.185 | 13.665 | 3.331 | 2.079 | 1.708 | 0.294 | 0.532 | 0.138 | 12.768 | 0.868 | 99.1757 | 2.5259 | 1.6022
2026-09-13 18:00 | 43.126 | 13.645 | 3.297 | 2.099 | 1.691 | 0.24 | 0.506 | 0.126 | 13.891 | 0.819 | 99.2296 | 2.5287 | 1.5707
2026-09-13 20:00 | 43.257 | 13.582 | 3.279 | 2.097 | 1.67 | 0.27 | 0.53 | 0.121 | 13.994 | 0.982 | 99.9887 | 2.5264 | 1.5637
2026-09-13 22:00 | 43.085 | 13.639 | 3.246 | 2.093 | 1.655 | 0.273 | 0.545 | 0.129 | 13.312 | 0.917 | 99.3201 | 2.5546 | 1.5509
2026-09-14 | 43.316 | 13.626 | 3.308 | 2.113 | 1.714 | 0.283 | 0.549 | 0.11 | 13.081 | 1.084 | 99.7382 | 2.5136 | 1.5655
2026-09-14 02:00 | 43.295 | 13.654 | 3.355 | 2.09 | 1.689 | 0.268 | 0.562 | 0.105 | 14.314 | 0.936 | 99.4177 | 2.5076 | 1.6053
2026-09-14 04:00 | 43.218 | 13.567 | 3.338 | 2.076 | 1.591 | 0.23 | 0.565 | 0.114 | 14.872 | 1.104 | 99.8663 | 2.5059 | 1.6079
2026-09-14 06:00 | 43.254 | 13.655 | 3.336 | 2.086 | 1.609 | 0.302 | 0.52 | 0.134 | 14.618 | 0.917 | 99.3742 | 2.5184 | 1.5992
2026-09-14 08:00 | 43.144 | 13.669 | 3.299 | 2.077 | 1.536 | 0.277 | 0.537 | 0.117 | 13.259 | 0.798 | 99.145 | 2.5426 | 1.5883
2026-09-14 10:00 | 43.129 | 13.689 | 3.304 | 2.077 | 1.558 | 0.231 | 0.528 | 0.119 | 12.675 | 0.868 | 98.9697 | 2.544 | 1.5908
2026-09-14 12:00 | 43.351 | 13.651 | 3.34 | 2.106 | 1.555 | 0.278 | 0.537 | 0.113 | 12.583 | 0.862 | 99.5822 | 2.5066 | 1.5859
2026-09-14 14:00 | 43.338 | 13.629 | 3.329 | 2.075 | 1.506 | 0.26 | 0.518 | 0.123 | 13.037 | 0.851 | 99.7694 | 2.522 | 1.6043
2026-09-14 16:00 | 43.269 | 13.707 | 3.278 | 2.114 | 1.48 | 0.235 | 0.545 | 0.125 | 13.237 | 0.98 | 99.1914 | 2.5421 | 1.5506
2026-09-14 18:00 | 43.228 | 13.731 | 3.298 | 2.137 | 1.547 | 0.262 | 0.545 | 0.122 | 13.559 | 1.067 | 98.8577 | 2.5264 | 1.5433
2026-09-14 20:00 | 43.307 | 13.696 | 3.3 | 2.111 | 1.612 | 0.258 | 0.535 | 0.115 | 12.085 | 0.907 | 99.2939 | 2.5311 | 1.5632
2026-09-14 22:00 | 43.355 | 13.631 | 3.324 | 2.12 | 1.649 | 0.27 | 0.517 | 0.114 | 12.542 | 1.038 | 99.7421 | 2.5039 | 1.5679
2026-09-15 | 43.263 | 13.686 | 3.356 | 2.087 | 1.606 | 0.258 | 0.565 | 0.102 | 13.399 | 1.161 | 99.142 | 2.5144 | 1.608
2026-09-15 02:00 | 43.354 | 13.662 | 3.33 | 2.088 | 1.578 | 0.282 | 0.572 | 0.102 | 13.592 | 1.209 | 99.5723 | 2.5216 | 1.5948
2026-09-15 04:00 | 43.292 | 13.718 | 3.329 | 2.085 | 1.613 | 0.275 | 0.569 | 0.117 | 13.381 | 1.09 | 99.0803 | 2.5338 | 1.5966
2026-09-15 06:00 | 43.253 | 13.668 | 3.342 | 2.075 | 1.673 | 0.251 | 0.543 | 0.094 | 13.007 | 0.998 | 99.289 | 2.5232 | 1.6106
2026-09-15 08:00 | 43.307 | 13.687 | 3.299 | 2.109 | 1.71 | 0.251 | 0.53 | 0.123 | 12.807 | 0.995 | 99.357 | 2.5309 | 1.5642
2026-09-15 10:00 | 43.195 | 13.706 | 3.295 | 2.113 | 1.689 | 0.28 | 0.568 | 0.112 | 12.232 | 1.029 | 98.984 | 2.5344 | 1.5594
2026-09-15 12:00 | 43.049 | 13.669 | 3.255 | 2.128 | 1.626 | 0.262 | 0.547 | 0.121 | 12.501 | 0.925 | 98.9694 | 2.5393 | 1.5296
2026-09-15 14:00 | 43.097 | 13.706 | 3.285 | 2.081 | 1.667 | 0.237 | 0.563 | 0.134 | 13.486 | 0.806 | 98.8333 | 2.5542 | 1.5786
2026-09-15 16:00 | 43.225 | 13.627 | 3.313 | 2.089 | 1.675 | 0.249 | 0.591 | 0.1 | 13.292 | 0.922 | 99.5445 | 2.5226 | 1.5859
2026-09-15 18:00 | 43.188 | 13.725 | 3.317 | 2.086 | 1.638 | 0.266 | 0.535 | 0.098 | 14.142 | 0.99 | 98.8285 | 2.5403 | 1.5901
2026-09-15 20:00 | 43.28 | 13.685 | 3.322 | 2.061 | 1.59 | 0.27 | 0.519 | 0.103 | 13.489 | 1.002 | 99.3171 | 2.5423 | 1.6118
2026-09-15 22:00 | 43.367 | 13.665 | 3.292 | 2.105 | 1.588 | 0.222 | 0.544 | 0.113 | 12.984 | 0.868 | 99.6603 | 2.532 | 1.5639
2026-09-16 | 43.269 | 13.667 | 3.276 | 2.105 | 1.668 | 0.209 | 0.517 | 0.127 | 13.746 | 0.758 | 99.4655 | 2.5399 | 1.5563
2026-09-16 02:00 | 43.245 | 13.659 | 3.323 | 2.112 | 1.723 | 0.227 | 0.53 | 0.14 | 12.742 | 0.837 | 99.3244 | 2.5132 | 1.5734
2026-09-16 04:00 | 43.216 | 13.638 | 3.33 | 2.14 | 1.677 | 0.264 | 0.531 | 0.124 | 12.585 | 0.956 | 99.3316 | 2.4932 | 1.5561
2026-09-16 06:00 | 43.275 | 13.673 | 3.307 | 2.109 | 1.675 | 0.262 | 0.558 | 0.134 | 11.877 | 1.075 | 99.3514 | 2.5246 | 1.568
2026-09-16 08:00 | 43.295 | 13.649 | 3.321 | 2.14 | 1.741 | 0.297 | 0.528 | 0.123 | 12.329 | 0.982 | 99.467 | 2.4994 | 1.5519
2026-09-16 10:00 | 43.278 | 13.653 | 3.292 | 2.082 | 1.637 | 0.312 | 0.544 | 0.118 | 11.999 | 0.834 | 99.5669 | 2.5406 | 1.5812
2026-09-16 12:00 | 43.381 | 13.679 | 3.271 | 2.122 | 1.618 | 0.297 | 0.558 | 0.128 | 11.907 | 0.798 | 99.6342 | 2.5364 | 1.5415
2026-09-16 14:00 | 43.35 | 13.673 | 3.296 | 2.13 | 1.619 | 0.275 | 0.532 | 0.115 | 11.869 | 0.839 | 99.5221 | 2.5199 | 1.5474
2026-09-16 16:00 | 43.32 | 13.64 | 3.297 | 2.091 | 1.648 | 0.256 | 0.523 | 0.106 | 11.941 | 0.983 | 99.7201 | 2.5316 | 1.5768
2026-09-16 18:00 | 43.204 | 13.704 | 3.308 | 2.069 | 1.567 | 0.23 | 0.557 | 0.125 | 12.826 | 0.808 | 99.0475 | 2.5486 | 1.5988
2026-09-16 20:00 | 43.213 | 13.795 | 3.367 | 2.142 | 1.62 | 0.248 | 0.567 | 0.124 | 13.697 | 0.838 | 98.2307 | 2.5041 | 1.5719
2026-09-16 22:00 | 43.34 | 13.711 | 3.346 | 2.109 | 1.559 | 0.219 | 0.527 | 0.122 | 15.667 | 0.839 | 99.1537 | 2.5135 | 1.5865
2026-09-17 | 43.355 | 13.744 | 3.329 | 2.132 | 1.638 | 0.262 | 0.513 | 0.123 | 14.811 | 0.908 | 98.9903 | 2.5168 | 1.5614
2026-09-17 02:00 | 43.308 | 13.68 | 3.37 | 2.127 | 1.638 | 0.21 | 0.566 | 0.102 | 14.845 | 0.918 | 99.1866 | 2.4886 | 1.5844
2026-09-17 04:00 | 43.259 | 13.67 | 3.316 | 2.118 | 1.618 | 0.267 | 0.559 | 0.118 | 13.543 | 0.855 | 99.2963 | 2.5156 | 1.5656
2026-09-17 06:00 | 43.15 | 13.624 | 3.305 | 2.107 | 1.671 | 0.252 | 0.542 | 0.136 | 13.492 | 1.012 | 99.3858 | 2.5174 | 1.5686
2026-09-17 08:00 | 43.104 | 13.627 | 3.292 | 2.078 | 1.663 | 0.232 | 0.548 | 0.126 | 13.154 | 1.129 | 99.3389 | 2.5376 | 1.5842
2026-09-17 10:00 | 43.245 | 13.619 | 3.295 | 2.066 | 1.611 | 0.247 | 0.547 | 0.128 | 13.204 | 1.156 | 99.7251 | 2.5404 | 1.5949
2026-09-17 12:00 | 43.233 | 13.648 | 3.359 | 2.067 | 1.67 | 0.253 | 0.557 | 0.125 | 13.357 | 1.129 | 99.3369 | 2.5153 | 1.6251
2026-09-17 14:00 | 43.233 | 13.651 | 3.28 | 2.105 | 1.647 | 0.253 | 0.581 | 0.133 | 13.026 | 1.145 | 99.4744 | 2.535 | 1.5582
2026-09-17 16:00 | 43.345 | 13.78 | 3.325 | 2.062 | 1.661 | 0.217 | 0.588 | 0.131 | 12.74 | 1.121 | 98.8533 | 2.558 | 1.6125
2026-09-17 18:00 | 43.252 | 13.69 | 3.279 | 2.059 | 1.719 | 0.161 | 0.552 | 0.104 | 12.403 | 1.073 | 99.3395 | 2.5646 | 1.5925
2026-09-17 20:00 | 43.189 | 13.721 | 3.249 | 2.09 | 1.621 | 0.241 | 0.541 | 0.121 | 12.339 | 0.864 | 99.0321 | 2.57 | 1.5545
2026-09-17 22:00 | 43.335 | 13.746 | 3.272 | 2.094 | 1.666 | 0.248 | 0.539 | 0.13 | 12.897 | 0.95 | 99.1401 | 2.5617 | 1.5626
2026-09-18 | 43.345 | 13.628 | 3.285 | 2.088 | 1.701 | 0.269 | 0.576 | 0.106 | 11.958 | 1.026 | 99.8919 | 2.5364 | 1.5733
2026-09-18 02:00 | 43.14 | 13.572 | 3.286 | 2.073 | 1.786 | 0.193 | 0.58 | 0.112 | 13.459 | 0.958 | 99.7998 | 2.5326 | 1.5851
2026-09-18 04:00 | 43.167 | 13.674 | 3.265 | 2.05 | 1.641 | 0.217 | 0.527 | 0.125 | 13.939 | 1.071 | 99.2975 | 2.5727 | 1.5927
2026-09-18 06:00 | 43.11 | 13.622 | 3.301 | 2.059 | 1.683 | 0.211 | 0.533 | 0.135 | 13.039 | 1.039 | 99.3888 | 2.5414 | 1.6032
2026-09-18 08:00 | 43.102 | 13.64 | 3.268 | 2.055 | 1.776 | 0.238 | 0.534 | 0.12 | 13.717 | 0.903 | 99.35 | 2.5625 | 1.5903
2026-09-18 10:00 | 43.123 | 13.531 | 3.302 | 2.067 | 1.743 | 0.272 | 0.565 | 0.144 | 13.771 | 1.059 | 99.9914 | 2.5202 | 1.5975
2026-09-18 12:00 | 43.002 | 13.555 | 3.377 | 2.063 | 1.707 | 0.228 | 0.578 | 0.134 | 12.828 | 0.941 | 99.3581 | 2.4917 | 1.6369
2026-09-18 14:00 | 43.016 | 13.61 | 3.305 | 2.049 | 1.666 | 0.255 | 0.551 | 0.127 | 12.379 | 1.011 | 99.253 | 2.542 | 1.613
2026-09-18 16:00 | 43.269 | 13.707 | 3.311 | 2.104 | 1.577 | 0.266 | 0.532 | 0.127 | 12.885 | 0.893 | 99.1177 | 2.5313 | 1.5737
2026-09-18 18:00 | 43.226 | 13.801 | 3.31 | 2.057 | 1.669 | 0.2 | 0.545 | 0.128 | 12.449 | 0.817 | 98.4969 | 2.5715 | 1.6091
2026-09-18 20:00 | 43.175 | 13.714 | 3.266 | 2.096 | 1.599 | 0.228 | 0.557 | 0.132 | 12.803 | 0.958 | 98.9901 | 2.5576 | 1.5582
2026-09-18 22:00 | 43.282 | 13.776 | 3.285 | 2.089 | 1.529 | 0.241 | 0.557 | 0.116 | 12.612 | 0.912 | 98.8017 | 2.5635 | 1.5725
2026-09-19 | 43.123 | 13.733 | 3.32 | 2.082 | 1.614 | 0.239 | 0.531 | 0.124 | 13.718 | 0.911 | 98.627 | 2.5422 | 1.5946
2026-09-19 02:00 | 43.137 | 13.701 | 3.336 | 2.064 | 1.677 | 0.259 | 0.537 | 0.127 | 12.609 | 0.918 | 98.8454 | 2.5372 | 1.6163
2026-09-19 04:00 | 43.29 | 13.685 | 3.338 | 2.061 | 1.707 | 0.288 | 0.555 | 0.15 | 13.702 | 0.986 | 99.297 | 2.5347 | 1.6196
2026-09-19 06:00 | 43.26 | 13.676 | 3.305 | 2.071 | 1.724 | 0.285 | 0.558 | 0.137 | 13.008 | 1.155 | 99.3595 | 2.5439 | 1.5958
2026-09-19 08:00 | 43.273 | 13.607 | 3.301 | 2.04 | 1.647 | 0.297 | 0.564 | 0.125 | 13.151 | 1.044 | 99.8897 | 2.5477 | 1.6181
2026-09-19 10:00 | 43.228 | 13.645 | 3.279 | 2.091 | 1.643 | 0.294 | 0.539 | 0.116 | 14.398 | 1.044 | 99.5249 | 2.541 | 1.5681
2026-09-19 12:00 | 43.255 | 13.611 | 3.322 | 2.099 | 1.627 | 0.265 | 0.538 | 0.121 | 13.162 | 0.989 | 99.6771 | 2.5108 | 1.5827
2026-09-19 14:00 | 43.305 | 13.669 | 3.293 | 2.098 | 1.593 | 0.239 | 0.547 | 0.118 | 12.312 | 1.167 | 99.4999 | 2.5355 | 1.5696
2026-09-19 16:00 | 43.252 | 13.818 | 3.27 | 2.097 | 1.632 | 0.213 | 0.494 | 0.107 | 11.874 | 1.104 | 98.4969 | 2.5746 | 1.5594
2026-09-19 18:00 | 43.247 | 13.689 | 3.272 | 2.122 | 1.586 | 0.184 | 0.522 | 0.103 | 10.924 | 0.969 | 99.2599 | 2.5378 | 1.5419
2026-09-19 20:00 | 43.257 | 13.774 | 3.332 | 2.11 | 1.602 | 0.207 | 0.548 | 0.111 | 11.344 | 0.928 | 98.6017 | 2.5311 | 1.5791
2026-09-19 22:00 | 43.058 | 13.676 | 3.276 | 2.121 | 1.69 | 0.241 | 0.557 | 0.113 | 13.582 | 1.134 | 98.8995 | 2.534 | 1.5446
2026-09-20 | 43.207 | 13.667 | 3.313 | 2.095 | 1.667 | 0.243 | 0.544 | 0.132 | 12.923 | 1.08 | 99.2382 | 2.5272 | 1.5814
2026-09-20 02:00 | 43.384 | 13.732 | 3.329 | 2.135 | 1.651 | 0.245 | 0.544 | 0.134 | 12.766 | 1.242 | 99.1282 | 2.5132 | 1.5593
2026-09-20 04:00 | 43.394 | 13.738 | 3.302 | 2.102 | 1.687 | 0.271 | 0.56 | 0.126 | 13.391 | 1.03 | 99.2338 | 2.5422 | 1.5709
2026-09-20 06:00 | 43.345 | 13.776 | 3.308 | 2.077 | 1.61 | 0.284 | 0.551 | 0.132 | 13.625 | 1.095 | 98.9018 | 2.5582 | 1.5927
2026-09-20 08:00 | 43.257 | 13.802 | 3.267 | 2.073 | 1.641 | 0.257 | 0.523 | 0.122 | 12.031 | 1.026 | 98.6519 | 2.5846 | 1.576
2026-09-20 10:00 | 43.275 | 13.733 | 3.296 | 2.106 | 1.699 | 0.25 | 0.547 | 0.111 | 12.738 | 1.019 | 99.0035 | 2.5422 | 1.5651
2026-09-20 12:00 | 43.438 | 13.686 | 3.312 | 2.137 | 1.707 | 0.21 | 0.517 | 0.101 | 13.953 | 1.033 | 99.5873 | 2.5117 | 1.5498
2026-09-20 14:00 | 43.491 | 13.721 | 3.288 | 2.126 | 1.646 | 0.264 | 0.521 | 0.113 | 14.579 | 1.109 | 99.5661 | 2.5344 | 1.5466
2026-09-20 16:00 | 43.314 | 13.733 | 3.301 | 2.158 | 1.687 | 0.251 | 0.577 | 0.122 | 12.87 | 1.041 | 99.0028 | 2.5157 | 1.5297
2026-09-20 18:00 | 43.42 | 13.799 | 3.303 | 2.106 | 1.65 | 0.179 | 0.566 | 0.13 | 13.111 | 1.067 | 98.8984 | 2.5511 | 1.5684
2026-09-20 20:00 | 43.272 | 13.638 | 3.319 | 2.086 | 1.687 | 0.222 | 0.572 | 0.1 | 13.869 | 0.972 | 99.5704 | 2.5232 | 1.5911
2026-09-20 22:00 | 43.188 | 13.717 | 3.33 | 2.082 | 1.622 | 0.233 | 0.569 | 0.104 | 14.083 | 0.939 | 98.8503 | 2.5346 | 1.5994
2026-09-21 | 43.186 | 13.73 | 3.345 | 2.119 | 1.578 | 0.263 | 0.572 | 0.114 | 13.257 | 1.032 | 98.6692 | 2.5128 | 1.5786
2026-09-21 02:00 | 43.258 | 13.697 | 3.322 | 2.088 | 1.68 | 0.256 | 0.561 | 0.115 | 13.38 | 1.105 | 99.1502 | 2.5318 | 1.591
2026-09-21 04:00 | 43.22 | 13.654 | 3.329 | 2.093 | 1.657 | 0.265 | 0.569 | 0.099 | 13.499 | 1.066 | 99.311 | 2.5183 | 1.5905
2026-09-21 06:00 | 43.314 | 13.633 | 3.34 | 2.07 | 1.643 | 0.241 | 0.559 | 0.111 | 13.014 | 1.216 | 99.6661 | 2.52 | 1.6135
2026-09-21 08:00 | 43.305 | 13.624 | 3.366 | 2.088 | 1.581 | 0.27 | 0.538 | 0.113 | 13.121 | 1.032 | 99.606 | 2.498 | 1.6121
2026-09-21 10:00 | 43.42 | 13.74 | 3.338 | 2.075 | 1.582 | 0.227 | 0.552 | 0.126 | 13.183 | 0.887 | 99.224 | 2.5383 | 1.6087
2026-09-21 12:00 | 43.207 | 13.718 | 3.309 | 2.152 | 1.678 | 0.237 | 0.553 | 0.112 | 12.694 | 1.06 | 98.8406 | 2.512 | 1.5376
2026-09-21 14:00 | 43.222 | 13.692 | 3.29 | 2.142 | 1.689 | 0.25 | 0.568 | 0.131 | 12.621 | 1.08 | 99.1055 | 2.5206 | 1.5359
2026-09-21 16:00 | 43.284 | 13.696 | 3.295 | 2.109 | 1.67 | 0.241 | 0.579 | 0.114 | 12.375 | 0.979 | 99.2576 | 2.5344 | 1.5624
2026-09-21 18:00 | 43.404 | 13.723 | 3.254 | 2.122 | 1.569 | 0.27 | 0.587 | 0.133 | 13.627 | 1.153 | 99.4514 | 2.5526 | 1.5335
2026-09-21 20:00 | 43.131 | 13.747 | 3.251 | 2.109 | 1.639 | 0.269 | 0.549 | 0.125 | 13.576 | 1.068 | 98.701 | 2.5647 | 1.5415
2026-09-21 22:00 | 43.144 | 13.72 | 3.296 | 2.09 | 1.662 | 0.264 | 0.555 | 0.131 | 13.987 | 1.296 | 98.8096 | 2.5473 | 1.577
2026-09-22 | 42.985 | 13.696 | 3.354 | 2.105 | 1.711 | 0.261 | 0.584 | 0.122 | 13.847 | 0.985 | 98.4207 | 2.5089 | 1.5933
2026-09-22 02:00 | 43.12 | 13.656 | 3.365 | 2.07 | 1.663 | 0.268 | 0.554 | 0.11 | 14.173 | 0.928 | 99.0058 | 2.5126 | 1.6256
2026-09-22 04:00 | 43.106 | 13.673 | 3.319 | 2.116 | 1.682 | 0.273 | 0.539 | 0.128 | 13.414 | 1.046 | 98.9209 | 2.5157 | 1.5685
2026-09-22 06:00 | 43.183 | 13.676 | 3.344 | 2.135 | 1.638 | 0.234 | 0.537 | 0.12 | 13.431 | 1.165 | 98.9835 | 2.4961 | 1.5663
2026-09-22 08:00 | 43.294 | 13.654 | 3.334 | 2.092 | 1.569 | 0.243 | 0.534 | 0.13 | 12.515 | 1.254 | 99.469 | 2.5164 | 1.5937
2026-09-22 10:00 | 43.347 | 13.658 | 3.306 | 2.092 | 1.506 | 0.24 | 0.529 | 0.116 | 12.923 | 1.085 | 99.6408 | 2.5302 | 1.5803
2026-09-22 12:00 | 43.276 | 13.74 | 3.341 | 2.054 | 1.596 | 0.237 | 0.571 | 0.11 | 13.136 | 1.054 | 98.9177 | 2.5468 | 1.6266
2026-09-22 14:00 | 43.312 | 13.757 | 3.347 | 2.088 | 1.598 | 0.247 | 0.549 | 0.115 | 11.991 | 1.087 | 98.8266 | 2.5312 | 1.603
2026-09-22 16:00 | 43.571 | 13.74 | 3.35 | 2.1 | 1.611 | 0.249 | 0.552 | 0.13 | 11.238 | 1.144 | 99.4999 | 2.5211 | 1.5952
2026-09-22 18:00 | 43.384 | 13.778 | 3.343 | 2.104 | 1.545 | 0.215 | 0.532 | 0.12 | 11.259 | 1.038 | 98.8455 | 2.5295 | 1.5889
2026-09-22 20:00 | 43.373 | 13.742 | 3.35 | 2.089 | 1.665 | 0.229 | 0.582 | 0.141 | 12.29 | 1.017 | 99.0512 | 2.5266 | 1.6036
2026-09-22 22:00 | 43.265 | 13.777 | 3.32 | 2.093 | 1.628 | 0.269 | 0.544 | 0.129 | 12.074 | 0.851 | 98.6577 | 2.5452 | 1.5862
2026-09-23 | 43.328 | 13.735 | 3.305 | 2.08 | 1.546 | 0.275 | 0.524 | 0.138 | 12.158 | 1.048 | 99.1263 | 2.5506 | 1.5889
2026-09-23 02:00 | 43.209 | 13.788 | 3.29 | 2.084 | 1.519 | 0.209 | 0.557 | 0.114 | 11.159 | 0.939 | 98.5535 | 2.5657 | 1.5787
2026-09-23 04:00 | 43.271 | 13.769 | 3.321 | 2.076 | 1.538 | 0.218 | 0.541 | 0.115 | 13.968 | 1.037 | 98.744 | 2.5512 | 1.5997
2026-09-23 06:00 | 43.11 | 13.716 | 3.326 | 2.073 | 1.626 | 0.247 | 0.549 | 0.127 | 13.376 | 1.056 | 98.702 | 2.5405 | 1.6044
2026-09-23 08:00 | 43.174 | 13.645 | 3.342 | 2.071 | 1.654 | 0.213 | 0.579 | 0.135 | 12.377 | 1.073 | 99.2604 | 2.5208 | 1.6137
2026-09-23 10:00 | 43.433 | 13.677 | 3.315 | 2.028 | 1.672 | 0.24 | 0.539 | 0.123 | 11.624 | 1.016 | 99.7875 | 2.5598 | 1.6346
2026-09-23 12:00 | 43.24 | 13.693 | 3.303 | 2.046 | 1.626 | 0.287 | 0.577 | 0.143 | 12.894 | 1.089 | 99.2475 | 2.5599 | 1.6144
2026-09-23 14:00 | 43.177 | 13.639 | 3.304 | 2.091 | 1.673 | 0.277 | 0.551 | 0.12 | 12.841 | 1.12 | 99.3784 | 2.5281 | 1.5801
2026-09-23 16:00 | 43.283 | 13.656 | 3.306 | 2.126 | 1.658 | 0.236 | 0.5 | 0.123 | 13.064 | 0.97 | 99.4559 | 2.514 | 1.555
2026-09-23 18:00 | 43.154 | 13.645 | 3.3 | 2.099 | 1.702 | 0.254 | 0.532 | 0.136 | 13.227 | 0.988 | 99.286 | 2.5273 | 1.5722
2026-09-23 20:00 | 42.959 | 13.684 | 3.34 | 2.1 | 1.639 | 0.203 | 0.533 | 0.136 | 13.025 | 1.026 | 98.4815 | 2.5154 | 1.5905
2026-09-23 22:00 | 42.907 | 13.624 | 3.328 | 2.127 | 1.609 | 0.228 | 0.518 | 0.13 | 13.41 | 0.924 | 98.7349 | 2.4975 | 1.5646
2026-09-24 | 43.052 | 13.659 | 3.248 | 2.077 | 1.579 | 0.187 | 0.582 | 0.135 | 14.694 | 1.005 | 99.1345 | 2.5651 | 1.5638
2026-09-24 02:00 | 43.225 | 13.774 | 3.261 | 2.096 | 1.572 | 0.21 | 0.554 | 0.12 | 13.689 | 1.128 | 98.7378 | 2.5712 | 1.5558
2026-09-24 04:00 | 43.233 | 13.783 | 3.29 | 2.06 | 1.559 | 0.182 | 0.517 | 0.129 | 13.439 | 1.202 | 98.6748 | 2.5763 | 1.5971
2026-09-24 06:00 | 43.236 | 13.738 | 3.302 | 2.087 | 1.616 | 0.203 | 0.536 | 0.111 | 13.694 | 1.081 | 98.8945 | 2.5493 | 1.5822
2026-09-24 08:00 | 43.334 | 13.794 | 3.306 | 2.088 | 1.604 | 0.219 | 0.563 | 0.108 | 13.67 | 0.735 | 98.7524 | 2.5573 | 1.5833
2026-09-24 10:00 | 43.286 | 13.725 | 3.3 | 2.09 | 1.543 | 0.265 | 0.571 | 0.126 | 14.279 | 0.956 | 99.0923 | 2.5464 | 1.5789
2026-09-24 12:00 | 43.389 | 13.752 | 3.343 | 2.089 | 1.559 | 0.266 | 0.554 | 0.131 | 13.985 | 1.067 | 99.0431 | 2.5317 | 1.6003
2026-09-24 14:00 | 43.465 | 13.739 | 3.304 | 2.136 | 1.558 | 0.305 | 0.543 | 0.123 | 13.337 | 1.036 | 99.3342 | 2.5256 | 1.5468
2026-09-24 16:00 | 43.338 | 13.695 | 3.325 | 2.058 | 1.508 | 0.307 | 0.542 | 0.112 | 13.723 | 1.04 | 99.3827 | 2.5441 | 1.6156
2026-09-24 18:00 | 43.414 | 13.72 | 3.34 | 2.047 | 1.568 | 0.275 | 0.524 | 0.116 | 12.46 | 0.974 | 99.3734 | 2.5469 | 1.6317
2026-09-24 20:00 | 43.405 | 13.828 | 3.349 | 2.077 | 1.604 | 0.278 | 0.547 | 0.113 | 12.736 | 0.908 | 98.6023 | 2.5485 | 1.6124
2026-09-24 22:00 | 43.321 | 13.718 | 3.386 | 2.093 | 1.616 | 0.234 | 0.555 | 0.132 | 13.062 | 1.041 | 98.9825 | 2.5037 | 1.6178
2026-09-25 | 43.28 | 13.662 | 3.323 | 2.079 | 1.697 | 0.244 | 0.577 | 0.148 | 14.264 | 1.165 | 99.4346 | 2.5291 | 1.5984
2026-09-25 02:00 | 43.36 | 13.765 | 3.298 | 2.096 | 1.599 | 0.234 | 0.542 | 0.124 | 13.352 | 1.112 | 99.0044 | 2.5519 | 1.5735
2026-09-25 04:00 | 43.188 | 13.697 | 3.313 | 2.097 | 1.646 | 0.217 | 0.578 | 0.126 | 13.101 | 0.965 | 99.0006 | 2.5318 | 1.5799
2026-09-25 06:00 | 43.05 | 13.69 | 3.324 | 2.1 | 1.656 | 0.263 | 0.583 | 0.127 | 13.049 | 0.83 | 98.6948 | 2.524 | 1.5829
2026-09-25 08:00 | 43.231 | 13.67 | 3.331 | 2.124 | 1.601 | 0.238 | 0.58 | 0.129 | 12.195 | 0.994 | 99.1828 | 2.506 | 1.5683
2026-09-25 10:00 | 43.414 | 13.645 | 3.301 | 2.092 | 1.679 | 0.254 | 0.558 | 0.128 | 12.414 | 1.075 | 99.8919 | 2.5301 | 1.5779
2026-09-25 12:00 | 43.365 | 13.694 | 3.294 | 2.099 | 1.606 | 0.243 | 0.566 | 0.132 | 12.436 | 1.182 | 99.4736 | 2.5392 | 1.5693
2026-09-25 14:00 | 43.407 | 13.644 | 3.342 | 2.119 | 1.628 | 0.272 | 0.551 | 0.105 | 12.374 | 1.072 | 99.7309 | 2.4984 | 1.5772
2026-09-25 16:00 | 43.177 | 13.617 | 3.342 | 2.096 | 1.661 | 0.271 | 0.569 | 0.11 | 12.778 | 0.989 | 99.4093 | 2.504 | 1.5945
2026-09-25 18:00 | 43.069 | 13.643 | 3.343 | 2.124 | 1.636 | 0.216 | 0.557 | 0.111 | 14.015 | 0.942 | 98.9506 | 2.4955 | 1.5739
2026-09-25 20:00 | 43.078 | 13.697 | 3.347 | 2.092 | 1.604 | 0.246 | 0.538 | 0.113 | 13.333 | 1.089 | 98.665 | 2.5183 | 1.5999
2026-09-25 22:00 | 43.101 | 13.769 | 3.375 | 2.058 | 1.662 | 0.321 | 0.542 | 0.106 | 13.659 | 1.247 | 98.2395 | 2.5343 | 1.6399
2026-09-26 | 43.165 | 13.731 | 3.337 | 2.054 | 1.709 | 0.298 | 0.529 | 0.11 | 13.536 | 1.047 | 98.7316 | 2.547 | 1.6246
2026-09-26 02:00 | 43.142 | 13.76 | 3.331 | 2.078 | 1.657 | 0.3 | 0.555 | 0.112 | 13.114 | 0.989 | 98.4769 | 2.5439 | 1.603
2026-09-26 04:00 | 43.167 | 13.797 | 3.278 | 2.11 | 1.713 | 0.286 | 0.548 | 0.122 | 13.519 | 0.974 | 98.395 | 2.5607 | 1.5536
2026-09-26 06:00 | 43.17 | 13.77 | 3.284 | 2.095 | 1.7 | 0.307 | 0.534 | 0.124 | 14.182 | 1.072 | 98.5777 | 2.56 | 1.5675
2026-09-26 08:00 | 43.249 | 13.776 | 3.304 | 2.095 | 1.619 | 0.258 | 0.589 | 0.112 | 14.203 | 0.97 | 98.6671 | 2.5516 | 1.5771
2026-09-26 10:00 | 43.34 | 13.725 | 3.323 | 2.096 | 1.666 | 0.236 | 0.566 | 0.106 | 13.91 | 1.091 | 99.1455 | 2.5328 | 1.5854
2026-09-26 12:00 | 43.377 | 13.629 | 3.296 | 2.11 | 1.651 | 0.233 | 0.58 | 0.1 | 13.901 | 1.111 | 99.8964 | 2.5211 | 1.5621
2026-09-26 14:00 | 43.448 | 13.702 | 3.266 | 2.082 | 1.626 | 0.206 | 0.551 | 0.107 | 13.263 | 1.091 | 99.7136 | 2.5621 | 1.5687
2026-09-26 16:00 | 43.339 | 13.641 | 3.265 | 2.087 | 1.651 | 0.206 | 0.559 | 0.109 | 13.795 | 1.156 | 99.8501 | 2.5488 | 1.5644
2026-09-26 18:00 | 43.248 | 13.697 | 3.231 | 2.072 | 1.665 | 0.264 | 0.544 | 0.111 | 13.698 | 0.997 | 99.3956 | 2.5829 | 1.5594
2026-09-26 20:00 | 43.057 | 13.654 | 3.241 | 2.095 | 1.619 | 0.238 | 0.56 | 0.123 | 13.302 | 0.931 | 99.1701 | 2.5588 | 1.547
2026-09-26 22:00 | 42.961 | 13.615 | 3.27 | 2.114 | 1.601 | 0.226 | 0.561 | 0.123 | 12.857 | 1.13 | 99.0919 | 2.5288 | 1.5468
2026-09-27 | 43.141 | 13.649 | 3.301 | 2.056 | 1.649 | 0.275 | 0.597 | 0.129 | 13.133 | 1.068 | 99.2916 | 2.5479 | 1.6055
2026-09-27 02:00 | 43.218 | 13.608 | 3.342 | 2.081 | 1.683 | 0.275 | 0.527 | 0.127 | 12.281 | 0.975 | 99.5838 | 2.5093 | 1.606
2026-09-27 04:00 | 43.222 | 13.655 | 3.329 | 2.085 | 1.752 | 0.247 | 0.542 | 0.127 | 12.273 | 0.969 | 99.321 | 2.5222 | 1.5966
2026-09-27 06:00 | 43.19 | 13.666 | 3.298 | 2.107 | 1.707 | 0.231 | 0.577 | 0.132 | 11.677 | 0.892 | 99.2281 | 2.5284 | 1.5653
2026-09-27 08:00 | 43.083 | 13.669 | 3.307 | 2.086 | 1.69 | 0.237 | 0.527 | 0.134 | 13.157 | 1.046 | 98.97 | 2.5346 | 1.5853
2026-09-27 10:00 | 42.926 | 13.76 | 3.297 | 2.092 | 1.633 | 0.247 | 0.557 | 0.149 | 14.115 | 0.956 | 98.0532 | 2.5533 | 1.576
2026-09-27 12:00 | 42.986 | 13.769 | 3.329 | 2.068 | 1.734 | 0.278 | 0.554 | 0.132 | 13.955 | 1.08 | 98.0842 | 2.5512 | 1.6098
2026-09-27 14:00 | 43.053 | 13.72 | 3.346 | 2.1 | 1.71 | 0.272 | 0.559 | 0.12 | 12.951 | 1.134 | 98.4535 | 2.5193 | 1.5933
2026-09-27 16:00 | 42.871 | 13.749 | 3.283 | 2.149 | 1.707 | 0.235 | 0.542 | 0.104 | 12.9 | 1.07 | 97.9506 | 2.5311 | 1.5277
2026-09-27 18:00 | 43.136 | 13.743 | 3.287 | 2.129 | 1.745 | 0.239 | 0.538 | 0.123 | 14.075 | 1.248 | 98.6126 | 2.5375 | 1.5439
2026-09-27 20:00 | 43.103 | 13.702 | 3.351 | 2.147 | 1.741 | 0.209 | 0.512 | 0.138 | 14.141 | 1.145 | 98.5993 | 2.4922 | 1.5608
2026-09-27 22:00 | 43.189 | 13.63 | 3.36 | 2.157 | 1.666 | 0.219 | 0.526 | 0.128 | 14.451 | 1.129 | 99.2147 | 2.4705 | 1.5577
2026-09-28 | 43.325 | 13.626 | 3.328 | 2.121 | 1.643 | 0.283 | 0.535 | 0.121 | 15.413 | 1.17 | 99.6928 | 2.5006 | 1.5691
2026-09-28 02:00 | 43.426 | 13.76 | 3.236 | 2.111 | 1.7 | 0.227 | 0.53 | 0.112 | 15.72 | 1.025 | 99.3307 | 2.5734 | 1.5329
2026-09-28 04:00 | 43.312 | 13.73 | 3.289 | 2.108 | 1.695 | 0.228 | 0.571 | 0.117 | 15.363 | 0.901 | 99.123 | 2.544 | 1.5602
2026-09-28 06:00 | 43.366 | 13.741 | 3.308 | 2.126 | 1.651 | 0.264 | 0.56 | 0.096 | 14.693 | 1.001 | 99.0993 | 2.5287 | 1.556
2026-09-28 08:00 | 43.393 | 13.806 | 3.303 | 2.097 | 1.639 | 0.262 | 0.576 | 0.118 | 13.842 | 0.932 | 98.806 | 2.5567 | 1.5751
2026-09-28 10:00 | 43.328 | 13.714 | 3.325 | 2.114 | 1.694 | 0.247 | 0.567 | 0.112 | 13.566 | 0.854 | 99.156 | 2.5214 | 1.5728
2026-09-28 12:00 | 43.314 | 13.76 | 3.323 | 2.087 | 1.617 | 0.229 | 0.538 | 0.122 | 13.881 | 0.838 | 98.8776 | 2.5434 | 1.5922
2026-09-28 14:00 | 43.189 | 13.598 | 3.329 | 2.107 | 1.621 | 0.219 | 0.542 | 0.137 | 14.29 | 1.021 | 99.5777 | 2.5015 | 1.58
2026-09-28 16:00 | 43.225 | 13.594 | 3.311 | 2.102 | 1.686 | 0.257 | 0.544 | 0.111 | 14.052 | 1.22 | 99.7428 | 2.5114 | 1.5752
2026-09-28 18:00 | 43.157 | 13.534 | 3.304 | 2.062 | 1.721 | 0.25 | 0.539 | 0.113 | 13.72 | 1.127 | 100.0528 | 2.5222 | 1.6023
2026-09-28 20:00 | 43.159 | 13.614 | 3.315 | 2.071 | 1.641 | 0.259 | 0.563 | 0.109 | 13.885 | 1.07 | 99.4973 | 2.5277 | 1.6007
2026-09-28 22:00 | 43.191 | 13.655 | 3.301 | 2.095 | 1.638 | 0.272 | 0.567 | 0.106 | 14.82 | 1.086 | 99.3104 | 2.5306 | 1.5757
2026-09-29 | 43.292 | 13.638 | 3.272 | 2.093 | 1.659 | 0.219 | 0.551 | 0.123 | 14.526 | 1.137 | 99.7332 | 2.542 | 1.5633
2026-09-29 02:00 | 43.238 | 13.633 | 3.256 | 2.101 | 1.667 | 0.191 | 0.559 | 0.13 | 13.022 | 1.087 | 99.6724 | 2.5449 | 1.5497
2026-09-29 04:00 | 43.203 | 13.814 | 3.287 | 2.149 | 1.647 | 0.238 | 0.538 | 0.13 | 13.105 | 1.004 | 98.2898 | 2.5412 | 1.5295
2026-09-29 06:00 | 43.167 | 13.775 | 3.274 | 2.095 | 1.619 | 0.271 | 0.536 | 0.129 | 13.294 | 1.096 | 98.5659 | 2.5657 | 1.5628
2026-09-29 08:00 | 43.45 | 13.762 | 3.266 | 2.08 | 1.617 | 0.259 | 0.569 | 0.12 | 13.95 | 1.013 | 99.3382 | 2.5743 | 1.5702
2026-09-29 10:00 | 43.315 | 13.683 | 3.267 | 2.072 | 1.636 | 0.275 | 0.578 | 0.122 | 12.991 | 0.943 | 99.5421 | 2.5628 | 1.5767
2026-09-29 12:00 | 43.32 | 13.649 | 3.304 | 2.085 | 1.642 | 0.219 | 0.578 | 0.129 | 12.668 | 0.905 | 99.6523 | 2.5328 | 1.5847
2026-09-29 14:00 | 43.133 | 13.682 | 3.248 | 2.081 | 1.724 | 0.229 | 0.591 | 0.132 | 12.168 | 0.9 | 99.168 | 2.5675 | 1.5608
2026-09-29 16:00 | 43.17 | 13.672 | 3.211 | 2.084 | 1.711 | 0.227 | 0.567 | 0.122 | 13.519 | 0.939 | 99.4124 | 2.5821 | 1.5408
2026-09-29 18:00 | 43.072 | 13.675 | 3.262 | 2.073 | 1.722 | 0.227 | 0.553 | 0.125 | 13.505 | 0.972 | 99.0466 | 2.5633 | 1.5736
2026-09-29 20:00 | 43.074 | 13.67 | 3.277 | 2.069 | 1.722 | 0.254 | 0.557 | 0.116 | 13.852 | 1.057 | 99.0487 | 2.5571 | 1.5839
2026-09-29 22:00 | 43.202 | 13.594 | 3.329 | 2.125 | 1.677 | 0.18 | 0.572 | 0.106 | 14.137 | 0.989 | 99.6065 | 2.4925 | 1.5666
2026-09-30 | 43.373 | 13.664 | 3.308 | 2.167 | 1.707 | 0.208 | 0.585 | 0.132 | 13.646 | 1.001 | 99.5451 | 2.4957 | 1.5265
2026-09-30 02:00 | 43.326 | 13.691 | 3.267 | 2.129 | 1.656 | 0.261 | 0.565 | 0.126 | 12.261 | 0.969 | 99.4315 | 2.5372 | 1.5345
2026-09-30 04:00 | 43.34 | 13.721 | 3.292 | 2.115 | 1.703 | 0.245 | 0.556 | 0.122 | 13.73 | 1.001 | 99.2259 | 2.5376 | 1.5565
2026-09-30 06:00 | 43.307 | 13.744 | 3.305 | 2.07 | 1.713 | 0.217 | 0.574 | 0.115 | 12.338 | 1.133 | 99.0359 | 2.557 | 1.5966
2026-09-30 08:00 | 43.227 | 13.813 | 3.313 | 2.075 | 1.663 | 0.245 | 0.571 | 0.119 | 12.788 | 1.035 | 98.3897 | 2.5637 | 1.5966
2026-09-30 10:00 | 43.23 | 13.734 | 3.317 | 2.103 | 1.697 | 0.212 | 0.563 | 0.115 | 13.24 | 0.86 | 98.8426 | 2.5339 | 1.5773
2026-09-30 12:00 | 43.318 | 13.725 | 3.366 | 2.11 | 1.657 | 0.257 | 0.542 | 0.125 | 13.045 | 1.035 | 98.9597 | 2.5064 | 1.5953
2026-09-30 14:00 | 43.296 | 13.78 | 3.325 | 2.099 | 1.692 | 0.232 | 0.545 | 0.136 | 13.273 | 1.076 | 98.6874 | 2.5406 | 1.5841
2026-09-30 16:00 | 43.226 | 13.719 | 3.324 | 2.139 | 1.626 | 0.279 | 0.551 | 0.122 | 13.322 | 1.099 | 98.8568 | 2.5113 | 1.554
2026-09-30 18:00 | 43.176 | 13.766 | 3.312 | 2.184 | 1.645 | 0.271 | 0.555 | 0.113 | 13.411 | 0.823 | 98.4123 | 2.5047 | 1.5165
2026-09-30 20:00 | 43.238 | 13.706 | 3.262 | 2.137 | 1.711 | 0.225 | 0.553 | 0.117 | 13.576 | 0.81 | 99.1356 | 2.5386 | 1.5264
2026-09-30 22:00 | 43.196 | 13.678 | 3.25 | 2.095 | 1.659 | 0.236 | 0.571 | 0.121 | 12.262 | 0.952 | 99.3122 | 2.559 | 1.5513
2026-10-01 | 43.293 | 13.631 | 3.252 | 2.11 | 1.56 | 0.24 | 0.561 | 0.117 | 11.548 | 0.969 | 99.8094 | 2.5421 | 1.5412
2026-10-01 02:00 | 43.126 | 13.657 | 3.268 | 2.123 | 1.557 | 0.261 | 0.551 | 0.106 | 12.869 | 0.966 | 99.1954 | 2.5333 | 1.5393
2026-10-01 04:00 | 43.235 | 13.782 | 3.253 | 2.092 | 1.617 | 0.216 | 0.545 | 0.118 | 12.173 | 1.102 | 98.7372 | 2.5785 | 1.555
2026-10-01 06:00 | 43.148 | 13.833 | 3.314 | 2.094 | 1.625 | 0.259 | 0.555 | 0.12 | 12.693 | 0.949 | 98.0547 | 2.5579 | 1.5826
2026-10-01 08:00 | 43.167 | 13.769 | 3.305 | 2.12 | 1.557 | 0.227 | 0.562 | 0.12 | 13.836 | 0.931 | 98.4849 | 2.5381 | 1.559
2026-10-01 10:00 | 43.391 | 13.759 | 3.277 | 2.118 | 1.567 | 0.191 | 0.566 | 0.115 | 13.734 | 1 | 99.1369 | 2.5503 | 1.5472
2026-10-01 12:00 | 43.421 | 13.787 | 3.27 | 2.089 | 1.576 | 0.22 | 0.567 | 0.118 | 12.721 | 0.921 | 99.0893 | 2.5727 | 1.5653
2026-10-01 14:00 | 43.289 | 13.687 | 3.286 | 2.113 | 1.507 | 0.216 | 0.548 | 0.118 | 12.925 | 0.894 | 99.3447 | 2.5351 | 1.5551
2026-10-01 16:00 | 43.222 | 13.67 | 3.277 | 2.088 | 1.541 | 0.237 | 0.572 | 0.111 | 12.944 | 0.934 | 99.3608 | 2.548 | 1.5694
2026-10-01 18:00 | 43.306 | 13.674 | 3.26 | 2.127 | 1.575 | 0.286 | 0.539 | 0.118 | 12.919 | 0.905 | 99.5162 | 2.5383 | 1.5327
2026-10-01 20:00 | 43.36 | 13.589 | 3.248 | 2.113 | 1.58 | 0.26 | 0.508 | 0.117 | 13.316 | 0.936 | 100.2421 | 2.5348 | 1.5372
2026-10-01 22:00 | 43.299 | 13.602 | 3.273 | 2.064 | 1.583 | 0.299 | 0.546 | 0.123 | 12.81 | 1.087 | 100.0223 | 2.5486 | 1.5858
2026-10-02 | 43.338 | 13.617 | 3.332 | 2.062 | 1.67 | 0.324 | 0.562 | 0.119 | 13.135 | 0.922 | 99.8579 | 2.5245 | 1.6159
2026-10-02 02:00 | 43.248 | 13.639 | 3.243 | 2.098 | 1.591 | 0.334 | 0.541 | 0.124 | 13.938 | 0.904 | 99.6965 | 2.5536 | 1.5458
2026-10-02 04:00 | 42.969 | 13.656 | 3.261 | 2.138 | 1.585 | 0.289 | 0.538 | 0.108 | 13.368 | 0.894 | 98.8373 | 2.5294 | 1.5253
2026-10-02 06:00 | 43.173 | 13.559 | 3.281 | 2.126 | 1.663 | 0.302 | 0.563 | 0.115 | 13.591 | 0.922 | 99.8943 | 2.5077 | 1.5433
2026-10-02 08:00 | 43.142 | 13.65 | 3.269 | 2.106 | 1.663 | 0.307 | 0.573 | 0.103 | 14.323 | 1.015 | 99.2995 | 2.5395 | 1.5522
2026-10-02 10:00 | 43.229 | 13.646 | 3.342 | 2.153 | 1.589 | 0.308 | 0.549 | 0.128 | 14.17 | 1.184 | 99.2588 | 2.4833 | 1.5523
2026-10-02 12:00 | 43.207 | 13.694 | 3.325 | 2.097 | 1.631 | 0.273 | 0.538 | 0.123 | 13.439 | 1.241 | 99.0311 | 2.5256 | 1.5856
2026-10-02 14:00 | 43.183 | 13.725 | 3.267 | 2.121 | 1.517 | 0.295 | 0.555 | 0.126 | 11.892 | 1.398 | 98.8991 | 2.5473 | 1.5403
2026-10-02 16:00 | 43.109 | 13.7 | 3.29 | 2.076 | 1.543 | 0.295 | 0.577 | 0.12 | 11.506 | 1.046 | 98.8929 | 2.5531 | 1.5848
2026-10-02 18:00 | 43.225 | 13.788 | 3.263 | 2.048 | 1.61 | 0.276 | 0.6 | 0.122 | 12.409 | 0.959 | 98.7144 | 2.5961 | 1.5933
2026-10-02 20:00 | 43.302 | 13.654 | 3.302 | 2.049 | 1.559 | 0.236 | 0.572 | 0.123 | 12.568 | 1.247 | 99.6378 | 2.5517 | 1.6115
2026-10-02 22:00 | 43.39 | 13.671 | 3.3 | 2.092 | 1.626 | 0.262 | 0.567 | 0.119 | 12.81 | 1.154 | 99.6724 | 2.5354 | 1.5774
2026-10-03 | 43.388 | 13.686 | 3.33 | 2.101 | 1.636 | 0.267 | 0.541 | 0.105 | 15.108 | 1.119 | 99.4776 | 2.52 | 1.585
2026-10-03 02:00 | 43.361 | 13.763 | 3.289 | 2.095 | 1.638 | 0.219 | 0.543 | 0.107 | 14.712 | 1.055 | 99.0448 | 2.5563 | 1.5699
2026-10-03 04:00 | 43.252 | 13.723 | 3.304 | 2.106 | 1.765 | 0.207 | 0.502 | 0.117 | 13.759 | 0.997 | 98.9929 | 2.5366 | 1.5689
2026-10-03 06:00 | 43.242 | 13.736 | 3.344 | 2.087 | 1.755 | 0.266 | 0.496 | 0.125 | 14.482 | 1.162 | 98.8089 | 2.5292 | 1.6023
2026-10-03 08:00 | 43.273 | 13.724 | 3.314 | 2.126 | 1.717 | 0.25 | 0.55 | 0.118 | 14.882 | 1.108 | 98.9784 | 2.5228 | 1.5588
2026-10-03 10:00 | 43.009 | 13.813 | 3.28 | 2.115 | 1.607 | 0.272 | 0.556 | 0.113 | 14.228 | 1.008 | 97.9223 | 2.5603 | 1.5508
2026-10-03 12:00 | 42.979 | 13.736 | 3.28 | 2.118 | 1.547 | 0.25 | 0.54 | 0.116 | 14.118 | 1.029 | 98.3323 | 2.5446 | 1.5486
2026-10-03 14:00 | 43.056 | 13.669 | 3.295 | 2.08 | 1.566 | 0.215 | 0.566 | 0.113 | 13.935 | 1.029 | 98.9491 | 2.5431 | 1.5841
2026-10-03 16:00 | 43.199 | 13.655 | 3.287 | 2.087 | 1.6 | 0.217 | 0.553 | 0.121 | 13.524 | 1.093 | 99.3784 | 2.5409 | 1.575
2026-10-03 18:00 | 43.341 | 13.696 | 3.304 | 2.066 | 1.647 | 0.174 | 0.542 | 0.102 | 12.759 | 1.12 | 99.4278 | 2.5505 | 1.5992
2026-10-03 20:00 | 43.456 | 13.767 | 3.331 | 2.097 | 1.599 | 0.234 | 0.532 | 0.102 | 13.69 | 1.111 | 99.1213 | 2.5363 | 1.5885
2026-10-03 22:00 | 43.286 | 13.609 | 3.293 | 2.062 | 1.595 | 0.205 | 0.54 | 0.121 | 14.09 | 1.056 | 99.8956 | 2.5414 | 1.597
2026-10-04 | 43.264 | 13.585 | 3.255 | 2.096 | 1.639 | 0.29 | 0.575 | 0.122 | 13.184 | 1.077 | 100.0525 | 2.5388 | 1.553
2026-10-04 02:00 | 43.194 | 13.712 | 3.253 | 2.121 | 1.568 | 0.243 | 0.551 | 0.142 | 13.395 | 1.046 | 99.0443 | 2.5515 | 1.5337
2026-10-04 04:00 | 43.124 | 13.68 | 3.233 | 2.122 | 1.594 | 0.252 | 0.587 | 0.119 | 12.861 | 0.926 | 99.1396 | 2.5546 | 1.5236
2026-10-04 06:00 | 43.126 | 13.649 | 3.245 | 2.138 | 1.659 | 0.223 | 0.577 | 0.131 | 12.269 | 0.99 | 99.2863 | 2.5356 | 1.5178
2026-10-04 08:00 | 43.172 | 13.647 | 3.265 | 2.152 | 1.635 | 0.198 | 0.582 | 0.127 | 12.959 | 0.859 | 99.3302 | 2.5193 | 1.5172
2026-10-04 10:00 | 43.268 | 13.624 | 3.236 | 2.119 | 1.648 | 0.227 | 0.563 | 0.139 | 12.995 | 0.95 | 99.8269 | 2.5442 | 1.5271
2026-10-04 12:00 | 43.103 | 13.604 | 3.268 | 2.098 | 1.652 | 0.221 | 0.532 | 0.142 | 13.016 | 0.912 | 99.5194 | 2.5352 | 1.5577
2026-10-04 14:00 | 43.134 | 13.653 | 3.28 | 2.088 | 1.671 | 0.302 | 0.561 | 0.12 | 13.197 | 1.139 | 99.259 | 2.5434 | 1.5709
2026-10-04 16:00 | 43.07 | 13.633 | 3.247 | 2.093 | 1.681 | 0.263 | 0.535 | 0.114 | 13.523 | 1.146 | 99.3213 | 2.553 | 1.5514
2026-10-04 18:00 | 43.263 | 13.751 | 3.26 | 2.091 | 1.659 | 0.19 | 0.565 | 0.113 | 13.768 | 1.056 | 98.9802 | 2.5698 | 1.5591
2026-10-04 20:00 | 43.409 | 13.594 | 3.234 | 2.09 | 1.634 | 0.226 | 0.573 | 0.14 | 13.018 | 1.007 | 100.3959 | 2.5533 | 1.5474
2026-10-04 22:00 | 43.285 | 13.671 | 3.28 | 2.132 | 1.624 | 0.216 | 0.557 | 0.134 | 13.117 | 1.117 | 99.4257 | 2.5261 | 1.5385
2026-10-05 | 43.187 | 13.645 | 3.279 | 2.117 | 1.66 | 0.222 | 0.538 | 0.115 | 13.56 | 0.98 | 99.3918 | 2.5287 | 1.5489
2026-10-05 02:00 | 43.257 | 13.756 | 3.299 | 2.098 | 1.611 | 0.217 | 0.532 | 0.102 | 12.571 | 1.161 | 98.8205 | 2.5488 | 1.5724
2026-10-05 04:00 | 43.332 | 13.673 | 3.332 | 2.131 | 1.689 | 0.21 | 0.554 | 0.118 | 12.931 | 1.244 | 99.3823 | 2.5028 | 1.5636
2026-10-05 06:00 | 43.188 | 13.709 | 3.33 | 2.09 | 1.549 | 0.188 | 0.536 | 0.122 | 12.223 | 1.21 | 98.8892 | 2.5293 | 1.5933
2026-10-05 08:00 | 43.156 | 13.785 | 3.311 | 2.092 | 1.614 | 0.231 | 0.491 | 0.117 | 12.555 | 1.082 | 98.3842 | 2.5514 | 1.5827
2026-10-05 10:00 | 43.205 | 13.768 | 3.31 | 2.108 | 1.708 | 0.242 | 0.501 | 0.122 | 13.255 | 1.131 | 98.5821 | 2.5412 | 1.5702
2026-10-05 12:00 | 43.106 | 13.698 | 3.289 | 2.117 | 1.689 | 0.245 | 0.549 | 0.105 | 13.372 | 1.057 | 98.841 | 2.5339 | 1.5536
2026-10-05 14:00 | 43.293 | 13.686 | 3.29 | 2.08 | 1.703 | 0.238 | 0.557 | 0.116 | 13.26 | 0.863 | 99.3985 | 2.5486 | 1.5817
2026-10-05 16:00 | 43.265 | 13.699 | 3.336 | 2.059 | 1.698 | 0.289 | 0.536 | 0.122 | 13.233 | 0.855 | 99.1588 | 2.5392 | 1.6202
2026-10-05 18:00 | 43.25 | 13.772 | 3.299 | 2.052 | 1.811 | 0.246 | 0.537 | 0.125 | 12.556 | 1.065 | 98.7709 | 2.5737 | 1.6077
2026-10-05 20:00 | 43.122 | 13.74 | 3.293 | 2.056 | 1.792 | 0.234 | 0.539 | 0.116 | 13.503 | 1.034 | 98.6906 | 2.5687 | 1.6017
2026-10-05 22:00 | 43.276 | 13.748 | 3.298 | 2.103 | 1.806 | 0.288 | 0.589 | 0.121 | 12.638 | 0.983 | 98.9098 | 2.5455 | 1.5682
2026-10-06 | 43.12 | 13.664 | 3.304 | 2.099 | 1.717 | 0.273 | 0.544 | 0.117 | 11.628 | 1.15 | 99.0757 | 2.529 | 1.5741
2026-10-06 02:00 | 43.086 | 13.681 | 3.317 | 2.106 | 1.693 | 0.244 | 0.53 | 0.098 | 11.938 | 1.151 | 98.8443 | 2.5228 | 1.575
2026-10-06 04:00 | 43.078 | 13.752 | 3.274 | 2.083 | 1.654 | 0.225 | 0.541 | 0.089 | 11.849 | 1.17 | 98.5251 | 2.5671 | 1.5718
2026-10-06 06:00 | 43.118 | 13.708 | 3.27 | 2.079 | 1.635 | 0.226 | 0.554 | 0.116 | 12.625 | 1.142 | 98.9119 | 2.5627 | 1.5729
2026-10-06 08:00 | 43.016 | 13.675 | 3.278 | 2.103 | 1.609 | 0.232 | 0.542 | 0.109 | 12.573 | 0.958 | 98.8306 | 2.5413 | 1.5587
2026-10-06 10:00 | 43.018 | 13.664 | 3.292 | 2.108 | 1.631 | 0.24 | 0.562 | 0.122 | 12.085 | 0.99 | 98.8602 | 2.5304 | 1.5617
2026-10-06 12:00 | 43.152 | 13.738 | 3.308 | 2.097 | 1.595 | 0.286 | 0.556 | 0.113 | 11.771 | 0.855 | 98.6717 | 2.5417 | 1.5775
2026-10-06 14:00 | 43.171 | 13.742 | 3.31 | 2.119 | 1.656 | 0.226 | 0.541 | 0.122 | 11.528 | 1.056 | 98.6523 | 2.5312 | 1.5621
2026-10-06 16:00 | 43.198 | 13.738 | 3.302 | 2.095 | 1.659 | 0.244 | 0.535 | 0.134 | 11.106 | 0.959 | 98.7958 | 2.5455 | 1.5761
2026-10-06 18:00 | 43.297 | 13.678 | 3.273 | 2.084 | 1.687 | 0.265 | 0.54 | 0.147 | 11.822 | 1.221 | 99.4987 | 2.5533 | 1.5705
2026-10-06 20:00 | 43.306 | 13.594 | 3.253 | 2.081 | 1.639 | 0.275 | 0.544 | 0.129 | 13.328 | 0.991 | 100.1193 | 2.5486 | 1.5632
2026-10-06 22:00 | 43.365 | 13.698 | 3.241 | 2.076 | 1.664 | 0.253 | 0.555 | 0.14 | 12.622 | 0.894 | 99.6251 | 2.5763 | 1.5612
2026-10-07 | 43.305 | 13.673 | 3.288 | 2.105 | 1.778 | 0.23 | 0.575 | 0.132 | 12.208 | 1.064 | 99.4774 | 2.5353 | 1.562
2026-10-07 02:00 | 43.18 | 13.727 | 3.33 | 2.069 | 1.771 | 0.252 | 0.556 | 0.096 | 12.344 | 0.851 | 98.7878 | 2.5425 | 1.6095
2026-10-07 04:00 | 43.353 | 13.736 | 3.289 | 2.093 | 1.753 | 0.269 | 0.567 | 0.088 | 12.451 | 0.919 | 99.2008 | 2.5522 | 1.5714
2026-10-07 06:00 | 43.131 | 13.684 | 3.254 | 2.054 | 1.755 | 0.254 | 0.572 | 0.113 | 12.616 | 0.99 | 99.1745 | 2.578 | 1.5842
2026-10-07 08:00 | 43.029 | 13.632 | 3.263 | 2.038 | 1.775 | 0.24 | 0.549 | 0.129 | 13.605 | 1.28 | 99.2718 | 2.5716 | 1.6011
2026-10-07 10:00 | 42.99 | 13.71 | 3.282 | 2.068 | 1.792 | 0.283 | 0.51 | 0.121 | 13.285 | 1.185 | 98.5897 | 2.5626 | 1.587
2026-10-07 12:00 | 43.306 | 13.592 | 3.273 | 2.089 | 1.712 | 0.256 | 0.535 | 0.12 | 13.151 | 1.144 | 100.0656 | 2.5349 | 1.5668
2026-10-07 14:00 | 43.275 | 13.522 | 3.276 | 2.09 | 1.669 | 0.25 | 0.549 | 0.114 | 13.076 | 1.073 | 100.4392 | 2.5199 | 1.5675
2026-10-07 16:00 | 43.353 | 13.688 | 3.3 | 2.049 | 1.677 | 0.287 | 0.573 | 0.111 | 12.32 | 1.027 | 99.5425 | 2.559 | 1.6105
2026-10-07 18:00 | 43.145 | 13.647 | 3.305 | 2.099 | 1.74 | 0.265 | 0.521 | 0.127 | 11.933 | 0.946 | 99.239 | 2.5254 | 1.5746
2026-10-07 20:00 | 43.064 | 13.679 | 3.286 | 2.122 | 1.75 | 0.256 | 0.55 | 0.121 | 10.92 | 1.028 | 98.8659 | 2.5294 | 1.5485
2026-10-07 22:00 | 43.153 | 13.741 | 3.255 | 2.091 | 1.691 | 0.246 | 0.546 | 0.115 | 11.31 | 0.984 | 98.8051 | 2.5703 | 1.5567

## 데이터_킬른
timestamp | kiln_feed | coal_rate | kiln_bzt | kiln_o2 | kiln_co | kiln_torque | kiln_calc_temp | kiln_sec_air
2026-09-08 | 337.261 | 25.591 | 1418.541 | 2.9 | 0.034 | 79.929 | 870.745 | 1037.203
2026-09-08 01:00 | 336.21 | 25.974 | 1418.282 | 3.023 | 0.051 | 79.778 | 865.727 | 1034.607
2026-09-08 02:00 | 335.446 | 25.937 | 1417.967 | 3.11 | 0.048 | 79.426 | 866.9 | 1053.874
2026-09-08 03:00 | 333.928 | 25.766 | 1412.163 | 3.055 | 0.026 | 78.846 | 870.527 | 1050.923
2026-09-08 04:00 | 331.58 | 25.724 | 1417.046 | 3.412 | 0.024 | 80.108 | 868.72 | 1049.187
2026-09-08 05:00 | 332.061 | 25.823 | 1415.767 | 3.308 | 0.034 | 80.845 | 870.481 | 1036.464
2026-09-08 06:00 | 331.961 | 25.931 | 1415.879 | 3.274 | 0.042 | 79.85 | 869.424 | 1027.284
2026-09-08 07:00 | 333.578 | 25.909 | 1414.221 | 3.095 | 0.045 | 80.301 | 870.165 | 1024.928
2026-09-08 08:00 | 331.902 | 26.007 | 1418.375 | 3.371 | 0.047 | 80.254 | 872.301 | 1019.04
2026-09-08 09:00 | 334.876 | 26.121 | 1415.987 | 3.42 | 0.035 | 80.812 | 874.425 | 1029.448
2026-09-08 10:00 | 335.302 | 25.717 | 1418.303 | 3.375 | 0.037 | 80.155 | 875.819 | 1028.172
2026-09-08 11:00 | 334.857 | 25.569 | 1422.177 | 2.974 | 0.028 | 81.803 | 873.513 | 1028.313
2026-09-08 12:00 | 333.887 | 25.384 | 1426.678 | 3.053 | 0.026 | 81.581 | 878.203 | 1031.157
2026-09-08 13:00 | 333.096 | 25.44 | 1428.907 | 2.96 | 0.024 | 82.908 | 878.172 | 1026.678
2026-09-08 14:00 | 332.053 | 25.719 | 1428.984 | 3.049 | 0.024 | 82.087 | 875.452 | 1020.01
2026-09-08 15:00 | 332.16 | 25.773 | 1423.596 | 3.204 | 0.027 | 82.828 | 879.051 | 1019.816
2026-09-08 16:00 | 333.021 | 25.508 | 1426.749 | 3.015 | 0.03 | 82.308 | 876.765 | 1027.376
2026-09-08 17:00 | 333.361 | 25.457 | 1428.966 | 3.055 | 0.028 | 83.267 | 881.692 | 1030.685
2026-09-08 18:00 | 331.832 | 25.657 | 1429.69 | 3.203 | 0.044 | 82.623 | 882.064 | 1026.844
2026-09-08 19:00 | 332.403 | 25.519 | 1430.165 | 3.177 | 0.038 | 81.377 | 879.686 | 1045.125
2026-09-08 20:00 | 331.906 | 25.499 | 1428.37 | 3.071 | 0.06 | 80.311 | 876.986 | 1049.069
2026-09-08 21:00 | 333.063 | 25.557 | 1425.162 | 2.866 | 0.068 | 79.752 | 874.119 | 1054.849
2026-09-08 22:00 | 336.307 | 25.219 | 1427.38 | 2.792 | 0.04 | 80.257 | 872.251 | 1067.046
2026-09-08 23:00 | 336.808 | 25.446 | 1429.732 | 2.632 | 0.052 | 80.506 | 872.35 | 1055.342
2026-09-09 | 335.818 | 25.527 | 1424.69 | 2.926 | 0.032 | 80.514 | 876.94 | 1062.395
2026-09-09 01:00 | 333.252 | 25.624 | 1426.506 | 2.973 | 0.053 | 81.267 | 876.909 | 1061.878
2026-09-09 02:00 | 331.756 | 25.415 | 1425.961 | 2.769 | 0.052 | 82.362 | 876.162 | 1061.804
2026-09-09 03:00 | 330.32 | 25.307 | 1427.444 | 2.843 | 0.036 | 81.205 | 877.046 | 1045.9
2026-09-09 04:00 | 332.761 | 25.262 | 1426.8 | 2.665 | 0.021 | 81.81 | 875.616 | 1039.391
2026-09-09 05:00 | 332.34 | 25.382 | 1428.792 | 2.182 | 0.024 | 83.359 | 871.997 | 1041.312
2026-09-09 06:00 | 333.227 | 25.433 | 1430.129 | 2.65 | 0.021 | 82.359 | 868.826 | 1042.404
2026-09-09 07:00 | 332.871 | 25.48 | 1430.787 | 2.971 | 0.037 | 81.55 | 874.697 | 1057.173
2026-09-09 08:00 | 333.64 | 25.809 | 1424.538 | 2.721 | 0.027 | 81.63 | 874.073 | 1052.204
2026-09-09 09:00 | 336.05 | 25.953 | 1426.127 | 2.682 | 0.03 | 81.56 | 878.881 | 1053.67
2026-09-09 10:00 | 334.757 | 25.692 | 1425.086 | 2.82 | 0.039 | 80.894 | 883.073 | 1049.994
2026-09-09 11:00 | 334.343 | 25.522 | 1420.741 | 2.811 | 0.039 | 80.697 | 881.503 | 1038.393
2026-09-09 12:00 | 333.388 | 25.825 | 1422.745 | 2.72 | 0.043 | 81.858 | 881.771 | 1037.46
2026-09-09 13:00 | 335.121 | 25.674 | 1418.151 | 2.718 | 0.039 | 82.296 | 878.81 | 1040.614
2026-09-09 14:00 | 333.62 | 25.872 | 1421.237 | 2.765 | 0.048 | 81.307 | 877.381 | 1057.425
2026-09-09 15:00 | 332.415 | 26.049 | 1426.093 | 2.742 | 0.035 | 79.756 | 876.973 | 1066.55
2026-09-09 16:00 | 331.209 | 25.791 | 1423.42 | 2.863 | 0.043 | 78.913 | 876.441 | 1058.334
2026-09-09 17:00 | 330.334 | 25.659 | 1425.53 | 2.868 | 0.03 | 79.212 | 880.29 | 1048.622
2026-09-09 18:00 | 332.407 | 25.63 | 1425.821 | 2.777 | 0.035 | 78.704 | 878.515 | 1048.46
2026-09-09 19:00 | 336.854 | 25.44 | 1426.65 | 2.854 | 0.027 | 78.228 | 880.055 | 1043.623
2026-09-09 20:00 | 334.876 | 25.287 | 1421.342 | 2.605 | 0.03 | 79.058 | 878.96 | 1066.16
2026-09-09 21:00 | 336.272 | 25.283 | 1422.947 | 2.988 | 0.04 | 78.97 | 879.605 | 1070.112
2026-09-09 22:00 | 336.249 | 25.504 | 1422.814 | 2.686 | 0.056 | 78.817 | 883.446 | 1065.45
2026-09-09 23:00 | 334.301 | 25.426 | 1424.515 | 2.77 | 0.03 | 79.159 | 876.658 | 1057.504
2026-09-10 | 334.115 | 25.415 | 1423.7 | 2.905 | 0.027 | 80.426 | 879.513 | 1046.512
2026-09-10 01:00 | 334.048 | 25.361 | 1426.288 | 3.013 | 0.024 | 80.6 | 876.497 | 1046.233
2026-09-10 02:00 | 333.347 | 25.163 | 1425.913 | 3.061 | 0.041 | 81.051 | 876.691 | 1024.401
2026-09-10 03:00 | 336.6 | 25.532 | 1426.821 | 3.274 | 0.032 | 80.953 | 875.31 | 1025.988
2026-09-10 04:00 | 333.398 | 25.108 | 1429.601 | 2.996 | 0.043 | 82.03 | 873.969 | 1026.65
2026-09-10 05:00 | 334.423 | 25.112 | 1428.295 | 2.99 | 0.036 | 80.752 | 870.555 | 1044.443
2026-09-10 06:00 | 335.069 | 25.332 | 1429.667 | 3.024 | 0.025 | 79.749 | 864.482 | 1030.117
2026-09-10 07:00 | 334.221 | 25.137 | 1428.485 | 2.934 | 0.031 | 79.381 | 873.73 | 1041.829
2026-09-10 08:00 | 334.668 | 25.357 | 1428.418 | 2.852 | 0.025 | 81.071 | 876.637 | 1040.372
2026-09-10 09:00 | 336.021 | 25.627 | 1425.248 | 3.132 | 0.037 | 82.126 | 875.56 | 1048.931
2026-09-10 10:00 | 335.933 | 25.439 | 1426.582 | 2.97 | 0.048 | 80.935 | 870.249 | 1042.565
2026-09-10 11:00 | 336.249 | 25.498 | 1428.991 | 2.898 | 0.064 | 80.429 | 873.654 | 1047.475
2026-09-10 12:00 | 336.864 | 25.304 | 1427.034 | 2.885 | 0.04 | 80.796 | 878.588 | 1055.159
2026-09-10 13:00 | 333.402 | 25.457 | 1428.069 | 2.886 | 0.062 | 80.728 | 878.824 | 1076.235
2026-09-10 14:00 | 335.993 | 25.489 | 1427.813 | 2.954 | 0.068 | 81.317 | 872.938 | 1063.857
2026-09-10 15:00 | 338.949 | 25.534 | 1423.06 | 2.936 | 0.033 | 80.728 | 872.174 | 1059.853
2026-09-10 16:00 | 339.165 | 25.771 | 1423.584 | 3.027 | 0.066 | 79.308 | 873.855 | 1056.863
2026-09-10 17:00 | 339.364 | 25.778 | 1426.867 | 3.048 | 0.086 | 79.898 | 874.081 | 1050.248
2026-09-10 18:00 | 336.043 | 25.938 | 1424.146 | 3.124 | 0.047 | 80.899 | 877.577 | 1049.274
2026-09-10 19:00 | 335.561 | 25.923 | 1418.132 | 3.336 | 0.048 | 79.549 | 874.156 | 1049.555
2026-09-10 20:00 | 334.233 | 25.586 | 1419.206 | 3.089 | 0.031 | 78.132 | 872.682 | 1046.58
2026-09-10 21:00 | 333.624 | 25.61 | 1417.555 | 3.362 | 0.033 | 78.052 | 866.431 | 1032.195
2026-09-10 22:00 | 335.418 | 25.668 | 1423.756 | 3.178 | 0.037 | 76.868 | 872.282 | 1037.954
2026-09-10 23:00 | 334.145 | 25.363 | 1422.981 | 3.248 | 0.045 | 77.675 | 874.98 | 1027.633
2026-09-11 | 334.215 | 25.646 | 1422.468 | 3.207 | 0.034 | 77.108 | 873.83 | 1031.253
2026-09-11 01:00 | 331.725 | 25.618 | 1420.214 | 3.096 | 0.036 | 78.126 | 869.166 | 1043.684
2026-09-11 02:00 | 332.481 | 25.651 | 1421.009 | 2.722 | 0.029 | 78.135 | 873.446 | 1033.745
2026-09-11 03:00 | 333.365 | 25.449 | 1419.241 | 3.097 | 0.037 | 78.518 | 869.966 | 1035.757
2026-09-11 04:00 | 332.849 | 25.481 | 1416.828 | 2.938 | 0.045 | 79.262 | 867.921 | 1040.233
2026-09-11 05:00 | 332.466 | 25.544 | 1417.38 | 2.82 | 0.044 | 79.212 | 864.63 | 1041.694
2026-09-11 06:00 | 335.921 | 25.476 | 1415.613 | 3.068 | 0.058 | 78.528 | 863.753 | 1039.201
2026-09-11 07:00 | 333.917 | 25.501 | 1420.485 | 3.065 | 0.061 | 79.471 | 864.491 | 1041.418
2026-09-11 08:00 | 332.741 | 25.126 | 1417.049 | 3.389 | 0.057 | 78.388 | 864.591 | 1048.956
2026-09-11 09:00 | 332.263 | 25.485 | 1417.526 | 3.576 | 0.068 | 79.742 | 870.879 | 1040.299
2026-09-11 10:00 | 334.797 | 25.294 | 1416.094 | 3.534 | 0.039 | 79.299 | 874.184 | 1040.706
2026-09-11 11:00 | 337.859 | 24.969 | 1412.909 | 3.423 | 0.039 | 78.987 | 874.681 | 1048.702
2026-09-11 12:00 | 337.476 | 24.96 | 1419.333 | 3.436 | 0.024 | 79.451 | 873.186 | 1043.702
2026-09-11 13:00 | 335.709 | 24.977 | 1413.375 | 3.075 | 0.029 | 79.863 | 873.631 | 1034.459
2026-09-11 14:00 | 334.885 | 25.234 | 1419.09 | 3.087 | 0.029 | 80.284 | 870.297 | 1044.14
2026-09-11 15:00 | 336.44 | 25.154 | 1415.217 | 3.091 | 0.041 | 79.082 | 872.867 | 1051.275
2026-09-11 16:00 | 334.707 | 25.312 | 1416.545 | 2.984 | 0.036 | 78.523 | 870.861 | 1059.268
2026-09-11 17:00 | 336.87 | 25.2 | 1424.007 | 3.038 | 0.031 | 79.015 | 870.667 | 1057.241
2026-09-11 18:00 | 338.332 | 25.688 | 1417.044 | 2.771 | 0.034 | 79.457 | 872.951 | 1050.107
2026-09-11 19:00 | 337.433 | 25.732 | 1413.7 | 3.004 | 0.035 | 79.466 | 871.082 | 1063.209
2026-09-11 20:00 | 337.626 | 26.015 | 1418.928 | 3.236 | 0.042 | 80.568 | 868.302 | 1071.3
2026-09-11 21:00 | 337.909 | 25.683 | 1419.757 | 2.939 | 0.032 | 80.344 | 873.245 | 1073.934
2026-09-11 22:00 | 339.256 | 25.75 | 1418.304 | 2.987 | 0.023 | 81.036 | 868.849 | 1064.793
2026-09-11 23:00 | 336.478 | 25.507 | 1418.655 | 3.27 | 0.018 | 81.739 | 867.043 | 1062.81
2026-09-12 | 337.721 | 25.611 | 1416.191 | 3.267 | 0.034 | 81.753 | 866.091 | 1052.571
2026-09-12 01:00 | 336.369 | 25.702 | 1417.418 | 3.008 | 0.026 | 81.339 | 866.697 | 1042.936
2026-09-12 02:00 | 334.862 | 25.36 | 1422.437 | 2.834 | 0.027 | 81.724 | 868.792 | 1045.106
2026-09-12 03:00 | 335.05 | 25.202 | 1420.93 | 3.039 | 0.023 | 81.82 | 861.445 | 1048.827
2026-09-12 04:00 | 334.729 | 25.086 | 1421.259 | 3.357 | 0.037 | 82.038 | 864.08 | 1053.881
2026-09-12 05:00 | 333.4 | 24.945 | 1424.653 | 3.061 | 0.032 | 81.051 | 871.383 | 1053.968
2026-09-12 06:00 | 331.598 | 24.984 | 1429.675 | 3.053 | 0.049 | 81.264 | 875.885 | 1070.875
2026-09-12 07:00 | 331.273 | 24.97 | 1426.116 | 2.903 | 0.037 | 82.335 | 878.149 | 1058.189
2026-09-12 08:00 | 334.466 | 24.874 | 1425.883 | 2.885 | 0.041 | 81.764 | 876.968 | 1067.914
2026-09-12 09:00 | 337.429 | 25.082 | 1423.158 | 2.978 | 0.05 | 81.612 | 877.003 | 1060.81
2026-09-12 10:00 | 337.629 | 25.308 | 1420.737 | 2.981 | 0.06 | 81.185 | 874.81 | 1066.75
2026-09-12 11:00 | 338.534 | 25.133 | 1419.519 | 2.869 | 0.036 | 81.706 | 870.069 | 1055.428
2026-09-12 12:00 | 336.736 | 25.146 | 1417.862 | 3.285 | 0.034 | 79.828 | 872.576 | 1073.415
2026-09-12 13:00 | 336.105 | 25.256 | 1413.306 | 3.175 | 0.035 | 81.118 | 876.396 | 1081.204
2026-09-12 14:00 | 336.177 | 25.291 | 1408.9 | 3.094 | 0.022 | 81.358 | 876.835 | 1061.104
2026-09-12 15:00 | 334.28 | 25.231 | 1409.078 | 3.266 | 0.034 | 80.981 | 876.204 | 1070.249
2026-09-12 16:00 | 333.082 | 25.459 | 1411.757 | 3.192 | 0.041 | 81.054 | 878.333 | 1067.846
2026-09-12 17:00 | 333.796 | 25.625 | 1417.082 | 3.102 | 0.046 | 81.79 | 878.247 | 1072.203
2026-09-12 18:00 | 333.7 | 25.711 | 1416.213 | 3.244 | 0.03 | 81.819 | 880.499 | 1067.839
2026-09-12 19:00 | 332.571 | 25.613 | 1416.585 | 2.991 | 0.035 | 82.081 | 877.631 | 1063.196
2026-09-12 20:00 | 333.852 | 25.936 | 1419.316 | 3.13 | 0.042 | 82.723 | 871.676 | 1048.682
2026-09-12 21:00 | 333.82 | 26.118 | 1421.735 | 3.277 | 0.054 | 82.455 | 874.078 | 1044.994
2026-09-12 22:00 | 335.633 | 25.863 | 1421.157 | 3.315 | 0.042 | 82.678 | 876.908 | 1045.914
2026-09-12 23:00 | 335.436 | 25.735 | 1420.875 | 3.192 | 0.049 | 83.446 | 874.096 | 1032.349
2026-09-13 | 334.876 | 25.879 | 1426.311 | 3.137 | 0.078 | 83.38 | 875.046 | 1027.467
2026-09-13 01:00 | 335.096 | 25.624 | 1424.172 | 2.795 | 0.053 | 82.393 | 877.113 | 1032.195
2026-09-13 02:00 | 334.821 | 25.66 | 1422.004 | 2.837 | 0.042 | 82.651 | 868.616 | 1039.786
2026-09-13 03:00 | 333.921 | 25.622 | 1416.93 | 2.941 | 0.038 | 83.867 | 877.597 | 1038.047
2026-09-13 04:00 | 333.67 | 25.462 | 1418.923 | 3.116 | 0.025 | 83.046 | 879.06 | 1052.752
2026-09-13 05:00 | 335.14 | 25.434 | 1418.47 | 3.11 | 0.028 | 82.956 | 877.267 | 1047.906
2026-09-13 06:00 | 336.021 | 25.175 | 1424.492 | 3.011 | 0.05 | 82.861 | 873.242 | 1053.886
2026-09-13 07:00 | 337.552 | 25.177 | 1422.716 | 2.863 | 0.035 | 83.138 | 869.21 | 1064.692
2026-09-13 08:00 | 334.368 | 24.92 | 1424.664 | 2.899 | 0.035 | 82.355 | 880.586 | 1055.144
2026-09-13 09:00 | 333.996 | 25.503 | 1426.579 | 2.957 | 0.051 | 81.998 | 877.965 | 1064.359
2026-09-13 10:00 | 333.705 | 25.772 | 1430.209 | 3.187 | 0.054 | 83.246 | 879.092 | 1060.525
2026-09-13 11:00 | 334.339 | 25.912 | 1424.425 | 3.136 | 0.051 | 83.315 | 875.954 | 1051.291
2026-09-13 12:00 | 333.892 | 25.844 | 1428.243 | 3.01 | 0.042 | 82.344 | 874.727 | 1065.253
2026-09-13 13:00 | 333.491 | 25.92 | 1426.74 | 2.992 | 0.04 | 82.625 | 876.703 | 1076.711
2026-09-13 14:00 | 335.062 | 26.023 | 1425.191 | 2.912 | 0.04 | 82.293 | 873.466 | 1068.963
2026-09-13 15:00 | 335.298 | 26.049 | 1423.348 | 2.9 | 0.048 | 83.169 | 873.696 | 1074.774
2026-09-13 16:00 | 333.543 | 26.05 | 1421.624 | 2.543 | 0.046 | 81.441 | 873.496 | 1078.714
2026-09-13 17:00 | 335.886 | 25.723 | 1420.395 | 2.402 | 0.056 | 81.316 | 875.332 | 1073.1
2026-09-13 18:00 | 337.044 | 25.734 | 1413.571 | 2.374 | 0.029 | 81.902 | 877.714 | 1087.886
2026-09-13 19:00 | 335.611 | 25.57 | 1416.461 | 2.647 | 0.042 | 80.634 | 876.377 | 1079.642
2026-09-13 20:00 | 336.615 | 25.339 | 1417.458 | 2.743 | 0.035 | 79.967 | 880.01 | 1068.341
2026-09-13 21:00 | 335.08 | 25.185 | 1415.281 | 2.849 | 0.037 | 80.358 | 877.122 | 1065.293
2026-09-13 22:00 | 336.664 | 25.357 | 1416.143 | 3.103 | 0.034 | 80.347 | 875.359 | 1061.666
2026-09-13 23:00 | 335.854 | 25.589 | 1423.765 | 2.891 | 0.043 | 80.071 | 875.493 | 1055.933
2026-09-14 | 334.451 | 25.319 | 1424.233 | 3.129 | 0.041 | 80.315 | 874.597 | 1052.688
2026-09-14 01:00 | 334.083 | 25.686 | 1422.354 | 3.162 | 0.048 | 79.192 | 876.971 | 1040.914
2026-09-14 02:00 | 333.264 | 25.893 | 1427.006 | 2.99 | 0.036 | 78.669 | 868.108 | 1048.444
2026-09-14 03:00 | 334.059 | 25.708 | 1423.375 | 3.259 | 0.039 | 80.24 | 865.038 | 1037.334
2026-09-14 04:00 | 334.592 | 25.564 | 1422.354 | 2.933 | 0.056 | 79.712 | 861.717 | 1049.878
2026-09-14 05:00 | 334.765 | 25.532 | 1420.366 | 2.757 | 0.066 | 80.111 | 869.777 | 1056.39
2026-09-14 06:00 | 334.041 | 25.699 | 1419.703 | 2.796 | 0.049 | 80.067 | 873.729 | 1052.141
2026-09-14 07:00 | 329.099 | 25.571 | 1422.011 | 2.932 | 0.047 | 80.745 | 872.09 | 1048.784
2026-09-14 08:00 | 331.002 | 25.353 | 1423.414 | 2.922 | 0.04 | 80.905 | 874.088 | 1043.758
2026-09-14 09:00 | 329.493 | 25.459 | 1420.692 | 2.571 | 0.039 | 81.1 | 869.232 | 1045.492
2026-09-14 10:00 | 331.494 | 25.103 | 1420.278 | 2.65 | 0.039 | 81.862 | 870.068 | 1062.117
2026-09-14 11:00 | 334.161 | 25.248 | 1420.575 | 2.744 | 0.055 | 81.851 | 875.843 | 1063.012
2026-09-14 12:00 | 334.804 | 25.531 | 1419.365 | 3.273 | 0.057 | 80.255 | 877.472 | 1057.163
2026-09-14 13:00 | 334.306 | 25.576 | 1419.487 | 3.436 | 0.074 | 79.714 | 882.936 | 1071.478
2026-09-14 14:00 | 334.258 | 25.693 | 1417.579 | 3.33 | 0.089 | 80.888 | 879.126 | 1064.181
2026-09-14 15:00 | 334.29 | 25.723 | 1416.012 | 3.042 | 0.045 | 81.601 | 881.239 | 1058.747
2026-09-14 16:00 | 333.719 | 25.786 | 1417.04 | 3.093 | 0.047 | 81.194 | 879.684 | 1076.165
2026-09-14 17:00 | 333.269 | 25.727 | 1414.71 | 2.862 | 0.039 | 79.785 | 879.212 | 1077.264
2026-09-14 18:00 | 332.469 | 25.511 | 1417.09 | 2.942 | 0.025 | 79.273 | 878.705 | 1082.749
2026-09-14 19:00 | 334.925 | 25.467 | 1417.204 | 3.027 | 0.023 | 81.026 | 879.844 | 1082.118
2026-09-14 20:00 | 334.925 | 25.464 | 1415.165 | 2.951 | 0.025 | 81.825 | 882.259 | 1080.883
2026-09-14 21:00 | 336.314 | 25.7 | 1414.437 | 3.013 | 0.048 | 82.521 | 880.28 | 1081.173
2026-09-14 22:00 | 335.562 | 25.93 | 1414.248 | 2.954 | 0.045 | 80.897 | 879.816 | 1082.112
2026-09-14 23:00 | 335.497 | 25.876 | 1415.026 | 2.87 | 0.041 | 79.716 | 878.098 | 1095.446
2026-09-15 | 335.104 | 25.629 | 1416.449 | 3.183 | 0.04 | 79.311 | 878.026 | 1076.707
2026-09-15 01:00 | 335.734 | 25.46 | 1416.644 | 3.233 | 0.033 | 78.368 | 874.793 | 1051.178
2026-09-15 02:00 | 336.695 | 25.438 | 1414.873 | 3.112 | 0.037 | 78.715 | 877.792 | 1049.025
2026-09-15 03:00 | 336.529 | 25.705 | 1420.175 | 2.946 | 0.037 | 78.067 | 879.03 | 1036.83
2026-09-15 04:00 | 335.108 | 25.703 | 1422.876 | 2.996 | 0.025 | 78.742 | 878.8 | 1041.352
2026-09-15 05:00 | 333.961 | 25.632 | 1422.718 | 3.1 | 0.026 | 78.77 | 877.654 | 1033.223
2026-09-15 06:00 | 336.643 | 25.456 | 1425.044 | 3.223 | 0.078 | 78.53 | 874.962 | 1037.416
2026-09-15 07:00 | 335.75 | 25.627 | 1425.083 | 3.419 | 0.071 | 79.274 | 872.262 | 1050.059
2026-09-15 08:00 | 335.109 | 25.64 | 1423.404 | 3.377 | 0.055 | 79.746 | 869.886 | 1046.106
2026-09-15 09:00 | 337.169 | 25.589 | 1423.064 | 3.07 | 0.058 | 79.899 | 869.16 | 1040.949
2026-09-15 10:00 | 338.072 | 25.581 | 1430.316 | 3.409 | 0.038 | 79.642 | 873.621 | 1050.16
2026-09-15 11:00 | 337.913 | 25.858 | 1431.239 | 3.494 | 0.04 | 79.67 | 875.32 | 1044.074
2026-09-15 12:00 | 336.469 | 25.722 | 1432.12 | 3.495 | 0.051 | 78.227 | 871.121 | 1045.065
2026-09-15 13:00 | 339.389 | 25.957 | 1428.637 | 3.585 | 0.03 | 76.975 | 869.513 | 1045.314
2026-09-15 14:00 | 338.634 | 26.041 | 1428.75 | 3.15 | 0.027 | 76.912 | 875.096 | 1035.553
2026-09-15 15:00 | 338.325 | 25.888 | 1433.672 | 3.042 | 0.029 | 77.496 | 879.971 | 1047.17
2026-09-15 16:00 | 337.083 | 25.93 | 1432.271 | 2.942 | 0.03 | 79.26 | 880.993 | 1038.732
2026-09-15 17:00 | 334.438 | 25.779 | 1433.034 | 3.172 | 0.029 | 79.693 | 885.4 | 1049.347
2026-09-15 18:00 | 332.7 | 25.547 | 1434.18 | 2.915 | 0.036 | 78.979 | 880.349 | 1053.269
2026-09-15 19:00 | 333.971 | 25.485 | 1433.308 | 2.886 | 0.05 | 78.765 | 880.094 | 1043.78
2026-09-15 20:00 | 334.84 | 25.328 | 1435.325 | 3.191 | 0.05 | 77.975 | 876.794 | 1042.458
2026-09-15 21:00 | 334.545 | 25.471 | 1433.019 | 3.25 | 0.061 | 78.256 | 882.797 | 1051.954
2026-09-15 22:00 | 333.008 | 25.482 | 1431.951 | 3.11 | 0.069 | 78.458 | 881.814 | 1049.564
2026-09-15 23:00 | 331.546 | 25.589 | 1427.822 | 3.411 | 0.047 | 78.671 | 881.104 | 1069.362
2026-09-16 | 332.114 | 25.71 | 1434.028 | 3.056 | 0.048 | 79.092 | 880.466 | 1057.32
2026-09-16 01:00 | 330.9 | 25.09 | 1432.196 | 3.122 | 0.04 | 80.051 | 876.955 | 1066.761
2026-09-16 02:00 | 333.414 | 25.268 | 1430.167 | 3.048 | 0.048 | 80.588 | 876.328 | 1049.449
2026-09-16 03:00 | 335.536 | 25.016 | 1432.263 | 3.126 | 0.041 | 79.609 | 869.43 | 1047.785
2026-09-16 04:00 | 339.416 | 25.191 | 1428.48 | 3.042 | 0.038 | 80.336 | 869.944 | 1057.42
2026-09-16 05:00 | 339.346 | 25.127 | 1426.855 | 2.885 | 0.062 | 79.506 | 868.682 | 1039.715
2026-09-16 06:00 | 337.195 | 25.258 | 1423.296 | 2.959 | 0.05 | 79.889 | 873.013 | 1044.591
2026-09-16 07:00 | 335.292 | 25.574 | 1422.787 | 2.742 | 0.03 | 79.991 | 877.649 | 1036.471
2026-09-16 08:00 | 330.274 | 25.247 | 1421.186 | 2.915 | 0.035 | 81.314 | 877.802 | 1028.014
2026-09-16 09:00 | 330.842 | 25.357 | 1422.612 | 2.887 | 0.04 | 81.049 | 874.144 | 1026.419
2026-09-16 10:00 | 331.837 | 25.386 | 1421.806 | 3.086 | 0.035 | 80.828 | 871.38 | 1026.744
2026-09-16 11:00 | 334.168 | 25.082 | 1419.79 | 2.983 | 0.038 | 80.502 | 874.792 | 1027.471
2026-09-16 12:00 | 335.291 | 25.323 | 1419.061 | 2.872 | 0.051 | 81.109 | 874.253 | 1027.133
2026-09-16 13:00 | 336.044 | 25.382 | 1418.987 | 2.983 | 0.04 | 81.197 | 873.896 | 1024.557
2026-09-16 14:00 | 336.036 | 25.327 | 1417.785 | 3.208 | 0.038 | 80.822 | 871.274 | 1007.175
2026-09-16 15:00 | 336.669 | 25.25 | 1421.035 | 2.783 | 0.032 | 81.361 | 873.288 | 1027.895
2026-09-16 16:00 | 338.236 | 25.899 | 1422.864 | 2.871 | 0.039 | 82.81 | 874.579 | 1051.158
2026-09-16 17:00 | 335.744 | 25.709 | 1422.797 | 3.022 | 0.038 | 83.669 | 877.23 | 1055.277
2026-09-16 18:00 | 334.868 | 25.325 | 1418.866 | 2.768 | 0.03 | 84.302 | 874.038 | 1052.099
2026-09-16 19:00 | 332.924 | 25.211 | 1420.677 | 2.684 | 0.032 | 83.254 | 874.431 | 1043.388
2026-09-16 20:00 | 335.859 | 25.232 | 1416.914 | 2.894 | 0.058 | 82.709 | 870.686 | 1047.492
2026-09-16 21:00 | 337.454 | 25.244 | 1418.151 | 2.783 | 0.032 | 82.444 | 872.84 | 1050.806
2026-09-16 22:00 | 337.792 | 25.307 | 1418.741 | 2.738 | 0.024 | 80.767 | 873.712 | 1043.085
2026-09-16 23:00 | 335.242 | 25.178 | 1417.364 | 3.121 | 0.032 | 82.007 | 873.23 | 1043.248
2026-09-17 | 335.417 | 25.371 | 1415.566 | 2.921 | 0.024 | 80.603 | 876.579 | 1051.463
2026-09-17 01:00 | 334.957 | 25.323 | 1414.518 | 2.794 | 0.051 | 80.841 | 872.618 | 1054.08
2026-09-17 02:00 | 335.085 | 25.133 | 1421.652 | 2.451 | 0.031 | 79.77 | 878.068 | 1053.139
2026-09-17 03:00 | 334.791 | 25.098 | 1420.632 | 2.425 | 0.024 | 79.919 | 878.552 | 1053.938
2026-09-17 04:00 | 335.596 | 25.15 | 1419.987 | 2.383 | 0.026 | 80.592 | 879.382 | 1047.092
2026-09-17 05:00 | 334.853 | 25.406 | 1422.852 | 2.872 | 0.041 | 80.926 | 879.095 | 1047.502
2026-09-17 06:00 | 336.118 | 25.521 | 1423.578 | 3.126 | 0.051 | 80.136 | 876.052 | 1048.972
2026-09-17 07:00 | 336.127 | 25.454 | 1426.009 | 2.868 | 0.054 | 79.628 | 874.332 | 1042.996
2026-09-17 08:00 | 335.371 | 25.472 | 1421.332 | 3.255 | 0.052 | 80.424 | 877.532 | 1043.672
2026-09-17 09:00 | 335.1 | 25.518 | 1417.991 | 3.316 | 0.067 | 80.328 | 876.955 | 1053.241
2026-09-17 10:00 | 334.44 | 25.877 | 1428.123 | 3.191 | 0.033 | 80.388 | 877.523 | 1062.037
2026-09-17 11:00 | 335.771 | 25.654 | 1426.457 | 3.278 | 0.039 | 81.077 | 875.989 | 1040.732
2026-09-17 12:00 | 335.152 | 25.691 | 1424.407 | 3.263 | 0.058 | 78.979 | 878.378 | 1030.303
2026-09-17 13:00 | 335.527 | 25.763 | 1424.073 | 3.052 | 0.038 | 79.35 | 879.495 | 1043.321
2026-09-17 14:00 | 334.809 | 25.514 | 1426.21 | 2.728 | 0.042 | 80.448 | 874.623 | 1048.701
2026-09-17 15:00 | 332.745 | 25.544 | 1421.604 | 2.651 | 0.058 | 81.786 | 880.657 | 1053.134
2026-09-17 16:00 | 334.716 | 25.56 | 1422.183 | 2.757 | 0.071 | 82.071 | 882.228 | 1040.568
2026-09-17 17:00 | 333.29 | 25.458 | 1421.744 | 2.769 | 0.054 | 81.21 | 882.714 | 1043.378
2026-09-17 18:00 | 334.773 | 25.572 | 1423.424 | 2.71 | 0.08 | 81.8 | 881.596 | 1050.12
2026-09-17 19:00 | 335.441 | 25.734 | 1423.321 | 2.97 | 0.07 | 83.006 | 879.703 | 1054.172
2026-09-17 20:00 | 332.943 | 25.866 | 1421.2 | 2.793 | 0.075 | 82.079 | 881.028 | 1047.282
2026-09-17 21:00 | 332.211 | 25.722 | 1418.532 | 3.014 | 0.044 | 81.227 | 886.967 | 1043.086
2026-09-17 22:00 | 332.314 | 25.689 | 1411.857 | 2.926 | 0.034 | 80.947 | 883.363 | 1047.501
2026-09-17 23:00 | 331.947 | 26.052 | 1416.398 | 2.969 | 0.03 | 80.506 | 877.918 | 1049.917
2026-09-18 | 331.175 | 25.689 | 1412.949 | 2.783 | 0.055 | 78.865 | 877.2 | 1061.635
2026-09-18 01:00 | 333.379 | 25.672 | 1413.272 | 2.848 | 0.026 | 77.218 | 876.999 | 1039.715
2026-09-18 02:00 | 333.523 | 25.779 | 1419.504 | 2.757 | 0.019 | 76.639 | 879.423 | 1036.855
2026-09-18 03:00 | 334.517 | 25.722 | 1418.474 | 2.524 | 0.032 | 76.673 | 874.779 | 1050.65
2026-09-18 04:00 | 334.047 | 25.773 | 1420.626 | 2.665 | 0.036 | 77.529 | 873.811 | 1040.748
2026-09-18 05:00 | 334.769 | 25.722 | 1419.97 | 2.758 | 0.017 | 77.51 | 873.489 | 1043.835
2026-09-18 06:00 | 333.766 | 25.79 | 1422.075 | 2.978 | 0.021 | 78.041 | 877.01 | 1057.97
2026-09-18 07:00 | 334.098 | 25.932 | 1421.824 | 3.036 | 0.025 | 79.417 | 879.861 | 1047.786
2026-09-18 08:00 | 335.2 | 25.763 | 1420.067 | 2.848 | 0.043 | 81.849 | 879.219 | 1051.436
2026-09-18 09:00 | 335.204 | 25.719 | 1424.034 | 2.787 | 0.025 | 82.272 | 881.287 | 1068.31
2026-09-18 10:00 | 334.49 | 25.644 | 1422.538 | 2.415 | 0.026 | 81.192 | 879.943 | 1053.745
2026-09-18 11:00 | 333.091 | 25.528 | 1418.243 | 2.395 | 0.042 | 81.805 | 878.982 | 1035.841
2026-09-18 12:00 | 333.903 | 25.516 | 1417.723 | 2.806 | 0.051 | 81.551 | 871.392 | 1048.238
2026-09-18 13:00 | 334.725 | 25.309 | 1419.814 | 3.132 | 0.036 | 81.604 | 870.092 | 1044.599
2026-09-18 14:00 | 334.438 | 25.5 | 1416.714 | 3.228 | 0.035 | 82.131 | 868.517 | 1045.513
2026-09-18 15:00 | 333.508 | 25.804 | 1419.72 | 3.214 | 0.025 | 82.432 | 871.972 | 1047.314
2026-09-18 16:00 | 334.731 | 26.017 | 1422.064 | 3.255 | 0.044 | 81.066 | 873.297 | 1058.998
2026-09-18 17:00 | 338.356 | 26.09 | 1427.854 | 3.265 | 0.038 | 80.04 | 870.871 | 1054.929
2026-09-18 18:00 | 336.917 | 25.741 | 1424.51 | 2.881 | 0.055 | 80.259 | 872.412 | 1062.951
2026-09-18 19:00 | 336.823 | 25.94 | 1425.595 | 2.765 | 0.06 | 80.786 | 872.994 | 1067.361
2026-09-18 20:00 | 336.815 | 25.68 | 1419.736 | 3.045 | 0.04 | 82.321 | 874.885 | 1064.081
2026-09-18 21:00 | 332.605 | 25.617 | 1418.659 | 3.24 | 0.039 | 82.458 | 873.478 | 1070.802
2026-09-18 22:00 | 333.5 | 25.911 | 1419.308 | 3.212 | 0.047 | 81.823 | 872.015 | 1069.582
2026-09-18 23:00 | 332.941 | 25.596 | 1420.699 | 3.095 | 0.05 | 81.189 | 876.585 | 1065.111
2026-09-19 | 335.537 | 25.718 | 1420.478 | 3 | 0.07 | 80.476 | 875.492 | 1088.954
2026-09-19 01:00 | 335.013 | 25.703 | 1420.198 | 2.905 | 0.076 | 79.414 | 878.424 | 1063.833
2026-09-19 02:00 | 333.898 | 25.615 | 1418.468 | 2.771 | 0.065 | 78.505 | 874.982 | 1051.155
2026-09-19 03:00 | 333.917 | 25.424 | 1417.568 | 2.502 | 0.065 | 78.316 | 874.468 | 1042.183
2026-09-19 04:00 | 334.48 | 25.522 | 1419.012 | 2.679 | 0.044 | 78.659 | 873.824 | 1040.278
2026-09-19 05:00 | 333.836 | 25.433 | 1420.898 | 2.696 | 0.036 | 78.279 | 871.5 | 1043.99
2026-09-19 06:00 | 334.11 | 25.64 | 1422.64 | 2.751 | 0.045 | 78.562 | 874.74 | 1043.464
2026-09-19 07:00 | 332.443 | 25.816 | 1425.058 | 3.129 | 0.047 | 78.575 | 871.057 | 1065
2026-09-19 08:00 | 332.888 | 25.475 | 1427.547 | 3.195 | 0.033 | 78.626 | 873.042 | 1057.693
2026-09-19 09:00 | 334.63 | 25.392 | 1420.923 | 3.014 | 0.035 | 78.508 | 867.585 | 1046.834
2026-09-19 10:00 | 337.553 | 25.368 | 1419.312 | 3.113 | 0.03 | 78.97 | 871.916 | 1047.837
2026-09-19 11:00 | 337.796 | 25.196 | 1419.061 | 2.815 | 0.029 | 79.152 | 873.071 | 1044.654
2026-09-19 12:00 | 337.346 | 25.088 | 1417.471 | 3.057 | 0.047 | 77.239 | 877.012 | 1041.628
2026-09-19 13:00 | 338.333 | 25.227 | 1421.068 | 3.087 | 0.034 | 77.872 | 882.329 | 1051.649
2026-09-19 14:00 | 338.789 | 25.272 | 1423.087 | 3.028 | 0.031 | 78.287 | 878.269 | 1054.296
2026-09-19 15:00 | 340.028 | 25.045 | 1422.237 | 3.121 | 0.04 | 78.084 | 877.425 | 1063.575
2026-09-19 16:00 | 340.066 | 25.086 | 1422.215 | 3.343 | 0.041 | 78.516 | 873.093 | 1051.66
2026-09-19 17:00 | 338.378 | 25.303 | 1425.487 | 3.159 | 0.043 | 78.213 | 872.446 | 1056.9
2026-09-19 18:00 | 337.734 | 25.147 | 1423.467 | 2.938 | 0.028 | 78.588 | 873.486 | 1055.843
2026-09-19 19:00 | 337.17 | 25.088 | 1421.945 | 3.331 | 0.033 | 78.135 | 874.144 | 1049.383
2026-09-19 20:00 | 336.95 | 25.495 | 1424.242 | 3.235 | 0.032 | 78.955 | 876.76 | 1035.801
2026-09-19 21:00 | 336.651 | 25.732 | 1424.822 | 3.429 | 0.028 | 79.394 | 877.76 | 1038.104
2026-09-19 22:00 | 335.038 | 25.373 | 1428.02 | 3.182 | 0.028 | 78.374 | 879.839 | 1030.401
2026-09-19 23:00 | 332.022 | 25.17 | 1427.556 | 3.195 | 0.03 | 78.088 | 876.519 | 1040.839
2026-09-20 | 331.956 | 25.336 | 1428.276 | 3.024 | 0.043 | 78.931 | 876.57 | 1046.867
2026-09-20 01:00 | 329.976 | 25.173 | 1425.13 | 3.13 | 0.07 | 79.418 | 873.199 | 1051.886
2026-09-20 02:00 | 331.58 | 25.226 | 1421.479 | 3.043 | 0.058 | 79.625 | 873.332 | 1076.308
2026-09-20 03:00 | 332.612 | 25.227 | 1421.234 | 2.913 | 0.075 | 78.815 | 866.061 | 1082.408
2026-09-20 04:00 | 330.936 | 25.409 | 1413.434 | 3.214 | 0.061 | 78.477 | 868.519 | 1058.226
2026-09-20 05:00 | 333.138 | 24.985 | 1415.998 | 3.21 | 0.035 | 78.843 | 870.686 | 1061.972
2026-09-20 06:00 | 334.935 | 24.746 | 1419.668 | 2.79 | 0.038 | 79.257 | 870.725 | 1061.583
2026-09-20 07:00 | 335.091 | 24.753 | 1420.031 | 2.812 | 0.055 | 79.367 | 870.917 | 1061.286
2026-09-20 08:00 | 337.446 | 25.158 | 1419.468 | 2.707 | 0.072 | 78.83 | 867.313 | 1054.764
2026-09-20 09:00 | 339.385 | 25.233 | 1422.778 | 2.58 | 0.045 | 78.838 | 867.818 | 1062.071
2026-09-20 10:00 | 336.347 | 25.008 | 1422.178 | 2.604 | 0.079 | 78.64 | 868.322 | 1034.871
2026-09-20 11:00 | 337.424 | 25.244 | 1424.638 | 2.639 | 0.05 | 77.954 | 871.018 | 1026.245
2026-09-20 12:00 | 337.326 | 25.447 | 1430.09 | 2.754 | 0.038 | 77.42 | 873.581 | 1036.561
2026-09-20 13:00 | 337.226 | 25.419 | 1430.229 | 2.688 | 0.034 | 77.19 | 872.796 | 1041.04
2026-09-20 14:00 | 337.893 | 25.384 | 1430.958 | 2.453 | 0.054 | 76.458 | 873.106 | 1051.059
2026-09-20 15:00 | 335.998 | 25.497 | 1430.263 | 2.523 | 0.054 | 77.362 | 874.748 | 1047.6
2026-09-20 16:00 | 334.852 | 25.714 | 1429.011 | 2.822 | 0.062 | 78.361 | 872.321 | 1043.455
2026-09-20 17:00 | 333.716 | 25.677 | 1428.079 | 2.635 | 0.029 | 79.301 | 876.083 | 1051.789
2026-09-20 18:00 | 333.023 | 25.719 | 1426.736 | 2.854 | 0.033 | 78.812 | 881.65 | 1052.998
2026-09-20 19:00 | 333.475 | 25.645 | 1428.581 | 2.98 | 0.035 | 78.416 | 880.797 | 1037.178
2026-09-20 20:00 | 331.859 | 25.533 | 1422.311 | 2.907 | 0.045 | 78.853 | 877.731 | 1048.198
2026-09-20 21:00 | 331.308 | 25.36 | 1421.16 | 2.99 | 0.038 | 78.67 | 877.592 | 1039.028
2026-09-20 22:00 | 333.24 | 25.448 | 1422.894 | 2.861 | 0.054 | 78.635 | 880.208 | 1049.155
2026-09-20 23:00 | 333.667 | 25.41 | 1419.972 | 2.832 | 0.04 | 78.604 | 882.334 | 1051.098
2026-09-21 | 334.614 | 25.393 | 1419.755 | 2.702 | 0.028 | 77.575 | 876.343 | 1056.102
2026-09-21 01:00 | 332.031 | 25.591 | 1417.891 | 2.874 | 0.021 | 78.925 | 876.921 | 1064.028
2026-09-21 02:00 | 331.802 | 25.651 | 1419.656 | 3.155 | 0.039 | 77.983 | 874.315 | 1052.344
2026-09-21 03:00 | 331.968 | 25.761 | 1422.284 | 2.989 | 0.049 | 77.073 | 873.31 | 1057.763
2026-09-21 04:00 | 332.924 | 25.401 | 1426.077 | 3.205 | 0.037 | 78.139 | 874.644 | 1055.785
2026-09-21 05:00 | 332.71 | 25.531 | 1426.383 | 2.765 | 0.052 | 77.576 | 876.331 | 1052.464
2026-09-21 06:00 | 334.73 | 25.416 | 1423.123 | 2.679 | 0.045 | 78.771 | 875.182 | 1052.116
2026-09-21 07:00 | 334.728 | 25.297 | 1423.3 | 2.596 | 0.042 | 79.223 | 872.749 | 1047.315
2026-09-21 08:00 | 334.834 | 25.206 | 1424.353 | 3.023 | 0.028 | 79.618 | 872.903 | 1048.318
2026-09-21 09:00 | 334.903 | 25.51 | 1427.609 | 2.912 | 0.028 | 79.385 | 870.635 | 1050.91
2026-09-21 10:00 | 335.943 | 25.655 | 1420.015 | 3.077 | 0.034 | 78.388 | 876.969 | 1045.162
2026-09-21 11:00 | 334.987 | 25.481 | 1421.156 | 2.691 | 0.039 | 77.717 | 871.974 | 1055.905
2026-09-21 12:00 | 336.594 | 25.283 | 1415.763 | 2.804 | 0.034 | 78.141 | 874.637 | 1055.666
2026-09-21 13:00 | 336.773 | 25.351 | 1418.741 | 2.963 | 0.048 | 78.339 | 875.106 | 1044.852
2026-09-21 14:00 | 336.461 | 25.313 | 1420.348 | 2.968 | 0.067 | 77.658 | 875.142 | 1050.025
2026-09-21 15:00 | 336.082 | 25.666 | 1421.79 | 2.494 | 0.044 | 77.131 | 872.158 | 1054.723
2026-09-21 16:00 | 336.501 | 25.355 | 1424.049 | 2.678 | 0.048 | 76.895 | 871.651 | 1041.18
2026-09-21 17:00 | 337.501 | 25.072 | 1424.424 | 2.919 | 0.03 | 77.314 | 871.729 | 1045.603
2026-09-21 18:00 | 338.101 | 25.155 | 1421.765 | 3.178 | 0.038 | 78.056 | 871.209 | 1043.23
2026-09-21 19:00 | 337.708 | 25.26 | 1422.498 | 3.195 | 0.03 | 79.045 | 871.686 | 1046.949
2026-09-21 20:00 | 338.147 | 25.356 | 1425.519 | 2.837 | 0.033 | 78.903 | 873.025 | 1046.128
2026-09-21 21:00 | 337.372 | 25.534 | 1424.162 | 2.849 | 0.038 | 80.173 | 872.378 | 1050.423
2026-09-21 22:00 | 338.45 | 25.894 | 1423.489 | 3.055 | 0.037 | 80.701 | 874.446 | 1052.063
2026-09-21 23:00 | 337.377 | 25.714 | 1419.395 | 2.893 | 0.051 | 81.735 | 876.717 | 1031.583
2026-09-22 | 333.7 | 25.553 | 1422.921 | 3.026 | 0.038 | 80.801 | 874.692 | 1036.052
2026-09-22 01:00 | 336.001 | 25.223 | 1420.97 | 2.933 | 0.035 | 81.128 | 876.898 | 1043.793
2026-09-22 02:00 | 335.855 | 25.35 | 1418.727 | 2.97 | 0.041 | 81.797 | 876.512 | 1051.515
2026-09-22 03:00 | 333.926 | 25.547 | 1417.78 | 3.114 | 0.041 | 80.166 | 874.48 | 1062.275
2026-09-22 04:00 | 333.965 | 25.486 | 1415.835 | 2.954 | 0.044 | 80.852 | 875.987 | 1062.915
2026-09-22 05:00 | 333.013 | 25.701 | 1416.028 | 3.477 | 0.04 | 81.043 | 878.877 | 1072.055
2026-09-22 06:00 | 336.609 | 25.646 | 1420.557 | 3.361 | 0.033 | 81.594 | 876.816 | 1075.347
2026-09-22 07:00 | 336.837 | 25.873 | 1422.797 | 3.314 | 0.043 | 81.488 | 871.082 | 1066.186
2026-09-22 08:00 | 334.045 | 25.82 | 1426.399 | 3.088 | 0.043 | 82.147 | 874.478 | 1056.879
2026-09-22 09:00 | 335.112 | 25.536 | 1429.458 | 3.073 | 0.054 | 81.502 | 877.482 | 1066.909
2026-09-22 10:00 | 334.509 | 25.411 | 1425.08 | 3.003 | 0.07 | 80.877 | 873.577 | 1069.856
2026-09-22 11:00 | 337.394 | 25.164 | 1425.52 | 2.742 | 0.052 | 81.299 | 873.626 | 1050.478
2026-09-22 12:00 | 335.172 | 24.955 | 1428.79 | 2.547 | 0.039 | 81.661 | 875.355 | 1041.133
2026-09-22 13:00 | 331.911 | 25.166 | 1433.689 | 2.734 | 0.035 | 80.38 | 868.502 | 1053.307
2026-09-22 14:00 | 332.932 | 25.421 | 1426.978 | 2.798 | 0.032 | 81.247 | 872.668 | 1054.154
2026-09-22 15:00 | 333.055 | 25.794 | 1421.58 | 2.39 | 0.021 | 81.964 | 875.42 | 1038.113
2026-09-22 16:00 | 333.044 | 25.696 | 1422.684 | 2.191 | 0.042 | 82.46 | 877.598 | 1044.5
2026-09-22 17:00 | 330.572 | 25.595 | 1421.265 | 2.379 | 0.047 | 81.533 | 881.06 | 1054.479
2026-09-22 18:00 | 332.51 | 25.368 | 1418.243 | 2.553 | 0.084 | 82.272 | 876.232 | 1059.47
2026-09-22 19:00 | 335.647 | 25.584 | 1419.762 | 2.795 | 0.054 | 82.33 | 878.544 | 1057.245
2026-09-22 20:00 | 332.726 | 25.628 | 1417.629 | 2.636 | 0.057 | 82.693 | 883.939 | 1054.139
2026-09-22 21:00 | 335.081 | 25.484 | 1411.681 | 2.851 | 0.054 | 82.25 | 874.809 | 1048.688
2026-09-22 22:00 | 334.245 | 25.611 | 1413.353 | 2.841 | 0.048 | 81.584 | 873.78 | 1044.467
2026-09-22 23:00 | 337.826 | 25.678 | 1415.116 | 2.798 | 0.059 | 80.807 | 876.119 | 1048.082
2026-09-23 | 337.601 | 25.291 | 1417.991 | 2.833 | 0.051 | 80.218 | 873.697 | 1070.932
2026-09-23 01:00 | 336.552 | 25.486 | 1421.159 | 3.059 | 0.046 | 80.875 | 868.836 | 1089.811
2026-09-23 02:00 | 337.666 | 25.515 | 1421.522 | 3.141 | 0.046 | 80.153 | 871.541 | 1080.452
2026-09-23 03:00 | 337.617 | 25.44 | 1420.613 | 3.257 | 0.024 | 79.66 | 873.02 | 1061.291
2026-09-23 04:00 | 335.986 | 25.384 | 1418.654 | 3.057 | 0.025 | 79.964 | 871.5 | 1058.297
2026-09-23 05:00 | 336.704 | 25.731 | 1414.276 | 2.989 | 0.025 | 79.769 | 873.198 | 1054.227
2026-09-23 06:00 | 335.464 | 25.936 | 1414.236 | 2.785 | 0.048 | 78.234 | 876.3 | 1051.242
2026-09-23 07:00 | 332.77 | 26.131 | 1418.314 | 2.751 | 0.053 | 77.997 | 878.724 | 1036.256
2026-09-23 08:00 | 336.341 | 25.737 | 1420.586 | 2.755 | 0.059 | 78.021 | 878.753 | 1038.451
2026-09-23 09:00 | 335.439 | 25.549 | 1426.414 | 2.745 | 0.061 | 79.552 | 874.039 | 1035.075
2026-09-23 10:00 | 334.438 | 25.696 | 1424.763 | 2.949 | 0.05 | 80.131 | 873.387 | 1038.554
2026-09-23 11:00 | 335.09 | 25.421 | 1418.769 | 3.04 | 0.072 | 79.347 | 867.304 | 1027.176
2026-09-23 12:00 | 332.835 | 25.316 | 1421.45 | 3.164 | 0.055 | 78.603 | 866.507 | 1032.127
2026-09-23 13:00 | 331.552 | 25.049 | 1424.198 | 3.137 | 0.034 | 78.464 | 869.452 | 1024.991
2026-09-23 14:00 | 331.872 | 25.515 | 1420.078 | 3.288 | 0.043 | 78.869 | 872.607 | 1022.66
2026-09-23 15:00 | 332.068 | 25.7 | 1415.507 | 3.222 | 0.059 | 78.442 | 873.178 | 1022.419
2026-09-23 16:00 | 333.051 | 25.722 | 1416.907 | 3.328 | 0.053 | 79.01 | 873.608 | 1023.124
2026-09-23 17:00 | 335.239 | 25.695 | 1419.628 | 3.319 | 0.053 | 78.084 | 868.353 | 1023.712
2026-09-23 18:00 | 334.49 | 25.562 | 1416.558 | 3.355 | 0.062 | 78.624 | 866.598 | 1024.035
2026-09-23 19:00 | 335.347 | 25.472 | 1416.338 | 3.236 | 0.08 | 79.742 | 865.742 | 1023.825
2026-09-23 20:00 | 336.102 | 25.59 | 1414.909 | 2.944 | 0.072 | 77.747 | 866.734 | 1022.885
2026-09-23 21:00 | 334.223 | 25.436 | 1412.604 | 2.703 | 0.091 | 78.063 | 867.414 | 1023.252
2026-09-23 22:00 | 334.782 | 25.675 | 1410.374 | 3.142 | 0.072 | 78.548 | 875.828 | 1025.558
2026-09-23 23:00 | 333.501 | 25.534 | 1412.759 | 3.168 | 0.102 | 79.111 | 878.357 | 1047.241
2026-09-24 | 335.47 | 25.368 | 1413.2 | 3.197 | 0.049 | 79.321 | 874.318 | 1056.016
2026-09-24 01:00 | 335.979 | 25.639 | 1412.697 | 3.108 | 0.059 | 79.373 | 872.507 | 1049.56
2026-09-24 02:00 | 335.709 | 25.572 | 1406.744 | 2.994 | 0.056 | 79.684 | 871.58 | 1037.532
2026-09-24 03:00 | 333.583 | 25.649 | 1414.458 | 3.508 | 0.051 | 79.816 | 870.82 | 1050.179
2026-09-24 04:00 | 334.174 | 25.53 | 1412.918 | 3.156 | 0.033 | 79.913 | 870.467 | 1050.085
2026-09-24 05:00 | 333.326 | 25.12 | 1413.998 | 3.098 | 0.049 | 81.132 | 865.872 | 1053.252
2026-09-24 06:00 | 334.837 | 25.331 | 1411.993 | 3.059 | 0.044 | 81.747 | 871.835 | 1062.988
2026-09-24 07:00 | 334.715 | 25.142 | 1414.732 | 2.84 | 0.033 | 82.192 | 874.606 | 1043.514
2026-09-24 08:00 | 333.64 | 25.442 | 1411.516 | 2.661 | 0.03 | 81.38 | 876.433 | 1039.464
2026-09-24 09:00 | 335.37 | 25.183 | 1413.532 | 2.637 | 0.032 | 80.801 | 876.181 | 1043.297
2026-09-24 10:00 | 336.29 | 24.945 | 1414.336 | 2.684 | 0.037 | 81.49 | 877.028 | 1057.102
2026-09-24 11:00 | 335.055 | 25.166 | 1418.147 | 2.692 | 0.03 | 80.465 | 875.262 | 1055.007
2026-09-24 12:00 | 336.698 | 25.342 | 1415.426 | 2.93 | 0.027 | 81.175 | 869.403 | 1054.769
2026-09-24 13:00 | 335.763 | 25.409 | 1414.53 | 2.74 | 0.036 | 79.969 | 871.305 | 1053.555
2026-09-24 14:00 | 335.092 | 25.219 | 1414.996 | 2.891 | 0.037 | 81.599 | 872.358 | 1052.539
2026-09-24 15:00 | 335.241 | 25.462 | 1422.04 | 3.186 | 0.066 | 82.308 | 869.247 | 1053.443
2026-09-24 16:00 | 334.094 | 25.212 | 1417.455 | 3.289 | 0.049 | 81.543 | 864.418 | 1047.731
2026-09-24 17:00 | 333.735 | 25.216 | 1418.841 | 2.999 | 0.056 | 80.959 | 870.713 | 1041.917
2026-09-24 18:00 | 333.885 | 25.16 | 1417.238 | 2.472 | 0.08 | 79.255 | 868.939 | 1040.216
2026-09-24 19:00 | 336.405 | 25.195 | 1418.723 | 2.781 | 0.058 | 79.329 | 870.029 | 1047.793
2026-09-24 20:00 | 338.126 | 25.439 | 1420.89 | 2.936 | 0.067 | 80.339 | 869.386 | 1058.69
2026-09-24 21:00 | 336.818 | 25.344 | 1421.155 | 2.85 | 0.06 | 80.755 | 875.747 | 1058.181
2026-09-24 22:00 | 338.573 | 25.491 | 1421.714 | 3.124 | 0.053 | 80.443 | 871.111 | 1054.192
2026-09-24 23:00 | 337.439 | 25.618 | 1422.209 | 3.015 | 0.074 | 81.942 | 875.15 | 1064.357
2026-09-25 | 337.251 | 25.277 | 1420.121 | 3.029 | 0.045 | 82.074 | 867.711 | 1066.517
2026-09-25 01:00 | 337.838 | 25.136 | 1419.513 | 2.835 | 0.037 | 82.078 | 872.389 | 1069.834
2026-09-25 02:00 | 337.404 | 25.177 | 1414.9 | 2.942 | 0.024 | 81.54 | 871.604 | 1064.84
2026-09-25 03:00 | 340.132 | 25.168 | 1414.937 | 2.882 | 0.029 | 81.754 | 866.017 | 1058.238
2026-09-25 04:00 | 338.94 | 25.322 | 1413.781 | 2.828 | 0.044 | 83.493 | 868.725 | 1061.018
2026-09-25 05:00 | 336.048 | 25.031 | 1414.327 | 3.072 | 0.04 | 83.314 | 870.243 | 1057.501
2026-09-25 06:00 | 337.598 | 25.3 | 1417.602 | 3.089 | 0.051 | 81.543 | 866.891 | 1066.491
2026-09-25 07:00 | 336.23 | 25.493 | 1419.206 | 2.795 | 0.038 | 81.479 | 870.184 | 1055.435
2026-09-25 08:00 | 335.426 | 25.465 | 1420.742 | 2.98 | 0.054 | 82.719 | 871.384 | 1057.365
2026-09-25 09:00 | 331.025 | 25.229 | 1423.782 | 3.135 | 0.047 | 83.221 | 873.685 | 1056.141
2026-09-25 10:00 | 333.648 | 25.311 | 1416.226 | 2.946 | 0.04 | 82.345 | 869.906 | 1045.981
2026-09-25 11:00 | 335.222 | 25.272 | 1418.24 | 2.892 | 0.063 | 82.26 | 869.118 | 1043.727
2026-09-25 12:00 | 336.297 | 25.441 | 1418.549 | 2.934 | 0.053 | 80.795 | 867.944 | 1035.754
2026-09-25 13:00 | 337.305 | 25.444 | 1418.583 | 2.909 | 0.056 | 81.164 | 870.245 | 1035.566
2026-09-25 14:00 | 339.029 | 25.591 | 1415.15 | 2.959 | 0.052 | 80.319 | 869.988 | 1036.163
2026-09-25 15:00 | 337.755 | 25.486 | 1417.717 | 3.087 | 0.057 | 79.866 | 868.449 | 1062.541
2026-09-25 16:00 | 338.267 | 25.748 | 1421.484 | 2.973 | 0.052 | 79.452 | 874.205 | 1050.886
2026-09-25 17:00 | 336.225 | 25.262 | 1424.153 | 3.353 | 0.035 | 78.988 | 872.753 | 1056.536
2026-09-25 18:00 | 335.352 | 25.152 | 1423.098 | 3.12 | 0.04 | 80.435 | 876.404 | 1051.239
2026-09-25 19:00 | 336.756 | 25.344 | 1424.327 | 2.988 | 0.046 | 81.499 | 878.211 | 1054.318
2026-09-25 20:00 | 336.788 | 25.121 | 1426.122 | 3.343 | 0.049 | 81.055 | 875.019 | 1050.549
2026-09-25 21:00 | 334.347 | 25.366 | 1430.138 | 3.666 | 0.043 | 80.97 | 869.572 | 1043.402
2026-09-25 22:00 | 335.059 | 25.189 | 1431.642 | 3.473 | 0.07 | 82.112 | 871.615 | 1057.493
2026-09-25 23:00 | 334.78 | 25.299 | 1429.739 | 3.297 | 0.047 | 81.576 | 874.413 | 1066.028
2026-09-26 | 333.677 | 25.196 | 1428.08 | 3.017 | 0.046 | 80.999 | 877.792 | 1047.458
2026-09-26 01:00 | 334.694 | 25.208 | 1426.959 | 3.216 | 0.047 | 80.201 | 877.912 | 1046.77
2026-09-26 02:00 | 334.208 | 25.327 | 1426.235 | 3.182 | 0.033 | 81.363 | 878.126 | 1044.343
2026-09-26 03:00 | 332.203 | 25.36 | 1423.583 | 2.976 | 0.027 | 81.284 | 875.214 | 1031.431
2026-09-26 04:00 | 331.455 | 25.334 | 1425.092 | 3.056 | 0.038 | 81.098 | 872.911 | 1036.726
2026-09-26 05:00 | 335.045 | 25.768 | 1422.108 | 3.284 | 0.047 | 80.611 | 882.614 | 1043.97
2026-09-26 06:00 | 332.868 | 25.689 | 1419.407 | 3.321 | 0.047 | 79.823 | 883.453 | 1045.709
2026-09-26 07:00 | 333.826 | 25.459 | 1420.557 | 3.619 | 0.029 | 80.578 | 876.941 | 1050.751
2026-09-26 08:00 | 335.049 | 25.637 | 1418.817 | 3.64 | 0.031 | 79.899 | 877.075 | 1066.392
2026-09-26 09:00 | 335.947 | 25.743 | 1418.368 | 3.527 | 0.037 | 79.515 | 877.617 | 1059.2
2026-09-26 10:00 | 333.913 | 25.888 | 1412.763 | 3.363 | 0.046 | 78.302 | 871.538 | 1068.558
2026-09-26 11:00 | 333.78 | 26.091 | 1416.498 | 3.352 | 0.061 | 77.714 | 871.601 | 1084.314
2026-09-26 12:00 | 334.347 | 25.746 | 1417.193 | 3.464 | 0.059 | 77.661 | 874.095 | 1051.813
2026-09-26 13:00 | 335.686 | 25.861 | 1417.402 | 3.478 | 0.067 | 77.635 | 878.996 | 1049.557
2026-09-26 14:00 | 334.559 | 25.956 | 1419.258 | 3.523 | 0.086 | 76.829 | 882.31 | 1061.791
2026-09-26 15:00 | 333.029 | 25.819 | 1420.02 | 3.406 | 0.034 | 76.832 | 878.958 | 1062.573
2026-09-26 16:00 | 335.053 | 25.767 | 1418.024 | 3.421 | 0.049 | 77.198 | 876.712 | 1054.768
2026-09-26 17:00 | 336.615 | 25.151 | 1424.17 | 3.512 | 0.041 | 75.61 | 874.726 | 1066.625
2026-09-26 18:00 | 336.659 | 25.153 | 1422.056 | 3.329 | 0.047 | 76.708 | 875.324 | 1071.319
2026-09-26 19:00 | 335.292 | 25.577 | 1424.444 | 2.999 | 0.047 | 76.985 | 877.561 | 1052.951
2026-09-26 20:00 | 335.785 | 25.235 | 1428.805 | 3.307 | 0.034 | 76.404 | 873.666 | 1059.813
2026-09-26 21:00 | 335.706 | 25.219 | 1425.277 | 3.319 | 0.029 | 76.727 | 873.423 | 1056.399
2026-09-26 22:00 | 336.69 | 25.354 | 1424.5 | 3.145 | 0.038 | 77.549 | 872.072 | 1057.074
2026-09-26 23:00 | 334.399 | 25.501 | 1421.267 | 3.143 | 0.037 | 77.904 | 870.592 | 1045.39
2026-09-27 | 334.746 | 25.792 | 1424.029 | 3.056 | 0.048 | 78.243 | 870.307 | 1051.3
2026-09-27 01:00 | 334.595 | 25.39 | 1422.273 | 2.735 | 0.041 | 78.507 | 876.852 | 1052.665
2026-09-27 02:00 | 333.131 | 25.43 | 1418.678 | 2.782 | 0.073 | 79.219 | 881.187 | 1043.947
2026-09-27 03:00 | 334 | 25.605 | 1422.72 | 2.593 | 0.054 | 78.288 | 883.429 | 1042.341
2026-09-27 04:00 | 334.35 | 25.339 | 1424.812 | 2.751 | 0.085 | 78.086 | 875.99 | 1056.689
2026-09-27 05:00 | 333.959 | 25.38 | 1421.314 | 2.806 | 0.052 | 78.656 | 876.453 | 1069.15
2026-09-27 06:00 | 334.837 | 25.753 | 1424.447 | 3.067 | 0.055 | 78.869 | 882.804 | 1052.257
2026-09-27 07:00 | 332.859 | 25.912 | 1424.124 | 3.025 | 0.067 | 78.216 | 881.539 | 1056.479
2026-09-27 08:00 | 333.425 | 25.885 | 1431.08 | 3.085 | 0.039 | 78.257 | 877.406 | 1052.722
2026-09-27 09:00 | 334.514 | 25.303 | 1433.781 | 3.006 | 0.031 | 77.974 | 878.281 | 1047.834
2026-09-27 10:00 | 335.065 | 25.338 | 1429.444 | 2.936 | 0.039 | 78.283 | 876.431 | 1050.674
2026-09-27 11:00 | 336.583 | 25.456 | 1426.79 | 2.706 | 0.054 | 77.262 | 874.723 | 1064.224
2026-09-27 12:00 | 334.393 | 25.414 | 1422.928 | 2.971 | 0.07 | 76.421 | 875.424 | 1066.489
2026-09-27 13:00 | 332.421 | 25.428 | 1422.73 | 3.01 | 0.066 | 75.843 | 876.551 | 1054.895
2026-09-27 14:00 | 333.536 | 26 | 1422.325 | 2.903 | 0.073 | 76.352 | 875.471 | 1054.621
2026-09-27 15:00 | 334.625 | 25.812 | 1423.972 | 2.969 | 0.043 | 78.775 | 875.154 | 1057.901
2026-09-27 16:00 | 337.766 | 25.545 | 1423.431 | 2.905 | 0.038 | 79.697 | 872.04 | 1066.422
2026-09-27 17:00 | 337.817 | 25.575 | 1418.538 | 2.804 | 0.058 | 80.664 | 872.679 | 1062.769
2026-09-27 18:00 | 335.723 | 25.496 | 1416.512 | 2.907 | 0.044 | 80.559 | 875.315 | 1061.672
2026-09-27 19:00 | 336.658 | 25.442 | 1421.262 | 3.152 | 0.04 | 81.679 | 875.371 | 1061.675
2026-09-27 20:00 | 334.953 | 25.444 | 1424.32 | 3.058 | 0.026 | 81.685 | 874.638 | 1065.372
2026-09-27 21:00 | 332.845 | 25.599 | 1422.997 | 2.786 | 0.029 | 81.47 | 870.467 | 1045.86
2026-09-27 22:00 | 337.218 | 25.612 | 1422.011 | 2.741 | 0.022 | 82.065 | 874.963 | 1059.289
2026-09-27 23:00 | 337.018 | 25.364 | 1421.129 | 3.139 | 0.031 | 80.812 | 871.505 | 1060.549
2026-09-28 | 337.434 | 25.381 | 1420.971 | 2.953 | 0.052 | 79.002 | 874.395 | 1058.802
2026-09-28 01:00 | 337.508 | 25.501 | 1415.973 | 3.179 | 0.052 | 78.226 | 873.418 | 1047.634
2026-09-28 02:00 | 339.344 | 25.417 | 1419.343 | 3.083 | 0.05 | 79.553 | 876.095 | 1050.717
2026-09-28 03:00 | 338.447 | 25.647 | 1417.593 | 3.19 | 0.041 | 80.292 | 878.661 | 1068.411
2026-09-28 04:00 | 339.152 | 25.742 | 1418.496 | 3.114 | 0.048 | 80.377 | 876.541 | 1059.718
2026-09-28 05:00 | 336.439 | 25.492 | 1411.562 | 2.798 | 0.034 | 80.124 | 867.209 | 1043.586
2026-09-28 06:00 | 334.019 | 25.552 | 1413.921 | 2.785 | 0.032 | 79.959 | 863.533 | 1049.042
2026-09-28 07:00 | 336.351 | 25.89 | 1418.97 | 3.227 | 0.064 | 80.247 | 864.044 | 1049.76
2026-09-28 08:00 | 338.052 | 26.052 | 1412.776 | 3.135 | 0.038 | 79.534 | 864.554 | 1049.658
2026-09-28 09:00 | 337.866 | 25.876 | 1418.572 | 3.195 | 0.034 | 80.179 | 868.418 | 1036.47
2026-09-28 10:00 | 337.329 | 25.924 | 1420.212 | 3.077 | 0.025 | 79.392 | 875.997 | 1043.196
2026-09-28 11:00 | 336.868 | 25.676 | 1418.071 | 3.03 | 0.043 | 80.497 | 877.507 | 1050.517
2026-09-28 12:00 | 335.324 | 25.365 | 1413.917 | 3.079 | 0.04 | 80.148 | 876.252 | 1012.309
2026-09-28 13:00 | 337.425 | 25.504 | 1418.464 | 3.14 | 0.029 | 79.403 | 879.668 | 1021.55
2026-09-28 14:00 | 337.638 | 25.547 | 1419.519 | 3.494 | 0.024 | 79.256 | 877.614 | 1034.319
2026-09-28 15:00 | 337.569 | 25.625 | 1421.315 | 3.343 | 0.04 | 78.641 | 879.203 | 1029.738
2026-09-28 16:00 | 337.336 | 25.583 | 1420.275 | 3.208 | 0.048 | 78.726 | 878.911 | 1015.095
2026-09-28 17:00 | 338.132 | 25.616 | 1417.937 | 3.028 | 0.056 | 77.517 | 872.058 | 1023.173
2026-09-28 18:00 | 337.914 | 25.49 | 1420.844 | 2.785 | 0.049 | 77.495 | 875.634 | 1047.879
2026-09-28 19:00 | 338.104 | 25.577 | 1417.94 | 2.562 | 0.058 | 77.911 | 880.426 | 1051.802
2026-09-28 20:00 | 335.503 | 25.703 | 1420.934 | 2.812 | 0.072 | 78.501 | 877.707 | 1071.788
2026-09-28 21:00 | 336.081 | 25.632 | 1415.961 | 2.536 | 0.069 | 78.41 | 879.014 | 1070.74
2026-09-28 22:00 | 338.88 | 25.737 | 1414.117 | 2.927 | 0.036 | 79.558 | 879.204 | 1064.927
2026-09-28 23:00 | 336.976 | 25.35 | 1411.134 | 3.102 | 0.023 | 78.31 | 877.079 | 1055.3
2026-09-29 | 336.199 | 25.255 | 1416.661 | 3.019 | 0.019 | 78.377 | 875.283 | 1067.137
2026-09-29 01:00 | 337.113 | 25.586 | 1412.311 | 2.808 | 0.028 | 78.23 | 877.985 | 1052.147
2026-09-29 02:00 | 337.847 | 25.875 | 1410.584 | 2.871 | 0.022 | 78.47 | 875.151 | 1046.55
2026-09-29 03:00 | 337.884 | 25.807 | 1414.36 | 2.914 | 0.021 | 78.478 | 873.463 | 1043.812
2026-09-29 04:00 | 334.709 | 25.697 | 1416.145 | 3.141 | 0.028 | 79.748 | 876.28 | 1047.977
2026-09-29 05:00 | 335.513 | 25.411 | 1423.2 | 2.967 | 0.026 | 79.763 | 878.487 | 1049.098
2026-09-29 06:00 | 333.668 | 25.503 | 1427.839 | 2.91 | 0.022 | 79.068 | 881.861 | 1036.365
2026-09-29 07:00 | 332.89 | 25.641 | 1428.041 | 2.928 | 0.036 | 81.098 | 878.037 | 1028.911
2026-09-29 08:00 | 334.306 | 25.334 | 1428.411 | 2.901 | 0.043 | 80.943 | 873.196 | 1048.715
2026-09-29 09:00 | 334.091 | 25.484 | 1421.495 | 2.819 | 0.052 | 80.658 | 876.796 | 1050.062
2026-09-29 10:00 | 335.52 | 25.576 | 1418.668 | 2.568 | 0.061 | 81.219 | 871.749 | 1050.368
2026-09-29 11:00 | 339.861 | 25.632 | 1417.992 | 2.405 | 0.076 | 80.558 | 871.459 | 1047.496
2026-09-29 12:00 | 339.513 | 25.391 | 1417.884 | 2.464 | 0.059 | 80.281 | 871.814 | 1050.831
2026-09-29 13:00 | 339.191 | 25.521 | 1414.362 | 2.585 | 0.048 | 80.881 | 877.647 | 1044.284
2026-09-29 14:00 | 336.654 | 25.247 | 1412.819 | 2.888 | 0.028 | 79.819 | 876.86 | 1055.675
2026-09-29 15:00 | 335.24 | 25.589 | 1411.825 | 3.335 | 0.03 | 79.478 | 872.745 | 1062.488
2026-09-29 16:00 | 333.649 | 25.586 | 1416.507 | 3.541 | 0.029 | 80.258 | 873.27 | 1060.22
2026-09-29 17:00 | 333.293 | 25.353 | 1418.426 | 3.45 | 0.044 | 81.579 | 877.549 | 1066.679
2026-09-29 18:00 | 332.246 | 25.637 | 1417.788 | 3.651 | 0.051 | 81.26 | 871.508 | 1062.207
2026-09-29 19:00 | 332.13 | 25.802 | 1417.439 | 3.435 | 0.069 | 80.97 | 868.691 | 1056.318
2026-09-29 20:00 | 332.693 | 25.595 | 1418.787 | 3.211 | 0.075 | 81.639 | 873.467 | 1064.196
2026-09-29 21:00 | 331.956 | 25.96 | 1417.027 | 3.562 | 0.08 | 80.238 | 874.206 | 1060.845
2026-09-29 22:00 | 330.842 | 25.643 | 1416.865 | 3.203 | 0.07 | 79.648 | 871.447 | 1051.748
2026-09-29 23:00 | 330.145 | 25.656 | 1412.551 | 3.069 | 0.058 | 79.07 | 871.847 | 1065.921
2026-09-30 | 332.25 | 25.82 | 1415.962 | 3.002 | 0.045 | 77.609 | 872.927 | 1061.411
2026-09-30 01:00 | 333.16 | 25.319 | 1419.527 | 3.263 | 0.043 | 75.718 | 870.165 | 1063.491
2026-09-30 02:00 | 335.177 | 25.552 | 1420.66 | 3.078 | 0.032 | 76.026 | 869.898 | 1074.608
2026-09-30 03:00 | 336.616 | 25.525 | 1421.897 | 3.195 | 0.039 | 77.3 | 875.54 | 1058.692
2026-09-30 04:00 | 335.645 | 25.515 | 1422.565 | 3.064 | 0.039 | 78.196 | 876.227 | 1054.534
2026-09-30 05:00 | 336.408 | 25.318 | 1427.908 | 2.827 | 0.023 | 79.418 | 879.01 | 1062.61
2026-09-30 06:00 | 333.928 | 25.432 | 1426.91 | 2.922 | 0.014 | 77.384 | 877.635 | 1057.783
2026-09-30 07:00 | 337.511 | 25.254 | 1421.73 | 2.976 | 0.017 | 77.642 | 875.16 | 1052.591
2026-09-30 08:00 | 338.465 | 25.155 | 1418.374 | 2.778 | 0.021 | 79.001 | 875.926 | 1051.114
2026-09-30 09:00 | 337.118 | 25.179 | 1420.74 | 2.691 | 0.025 | 78.462 | 872.943 | 1048.548
2026-09-30 10:00 | 334.821 | 25.056 | 1423.651 | 2.643 | 0.043 | 77.67 | 874.544 | 1046.4
2026-09-30 11:00 | 335.418 | 25.47 | 1425.131 | 2.923 | 0.035 | 78.265 | 873.728 | 1051.086
2026-09-30 12:00 | 332.621 | 25.242 | 1426.514 | 3.029 | 0.026 | 78.515 | 873.194 | 1052.031
2026-09-30 13:00 | 332.222 | 25.184 | 1425.744 | 3.064 | 0.035 | 79.207 | 872.89 | 1067.351
2026-09-30 14:00 | 334.125 | 25.223 | 1420.318 | 3.133 | 0.048 | 79.301 | 870.719 | 1067.153
2026-09-30 15:00 | 334.495 | 25.306 | 1418.215 | 3.009 | 0.069 | 80.341 | 875.868 | 1079.022
2026-09-30 16:00 | 333.945 | 25.506 | 1413.369 | 3.092 | 0.042 | 80.803 | 871.198 | 1074.817
2026-09-30 17:00 | 335.62 | 25.65 | 1413.579 | 2.958 | 0.039 | 80.86 | 872.906 | 1085.759
2026-09-30 18:00 | 333.95 | 25.551 | 1410.941 | 2.733 | 0.035 | 80.422 | 869.825 | 1077.823
2026-09-30 19:00 | 334.672 | 25.467 | 1413.024 | 2.689 | 0.055 | 80.883 | 873.909 | 1083.561
2026-09-30 20:00 | 334.059 | 25.483 | 1413.924 | 2.821 | 0.059 | 80.22 | 873.528 | 1078.713
2026-09-30 21:00 | 333.131 | 25.635 | 1409.531 | 2.892 | 0.051 | 80.906 | 874.432 | 1087.802
2026-09-30 22:00 | 334.354 | 25.719 | 1413.722 | 3.114 | 0.056 | 81.637 | 875.887 | 1073.684
2026-09-30 23:00 | 333.129 | 25.561 | 1417.156 | 2.779 | 0.044 | 82.102 | 876.585 | 1065.245
2026-10-01 | 336.407 | 25.175 | 1413.717 | 2.807 | 0.04 | 80.785 | 876.575 | 1066.123
2026-10-01 01:00 | 335.15 | 25.655 | 1415.378 | 2.937 | 0.04 | 80.989 | 877.087 | 1054.771
2026-10-01 02:00 | 337.947 | 25.779 | 1418.353 | 2.785 | 0.035 | 81.109 | 877.391 | 1067.311
2026-10-01 03:00 | 335.5 | 25.742 | 1417.834 | 2.895 | 0.034 | 81.597 | 875.285 | 1062.702
2026-10-01 04:00 | 336.216 | 25.73 | 1420.716 | 2.855 | 0.04 | 80.141 | 874.283 | 1065.325
2026-10-01 05:00 | 334.138 | 25.568 | 1421.101 | 2.698 | 0.043 | 79.64 | 873.738 | 1071.852
2026-10-01 06:00 | 332.481 | 25.369 | 1423.953 | 2.99 | 0.062 | 79.618 | 871.992 | 1073.314
2026-10-01 07:00 | 333.465 | 25.349 | 1423.68 | 2.746 | 0.065 | 80.734 | 871.274 | 1062.562
2026-10-01 08:00 | 334.893 | 25.354 | 1422.45 | 3.002 | 0.053 | 80.147 | 876.114 | 1048.664
2026-10-01 09:00 | 333.105 | 25.287 | 1423.412 | 2.929 | 0.026 | 80.798 | 871.588 | 1034.485
2026-10-01 10:00 | 335.365 | 25.09 | 1424.965 | 2.783 | 0.021 | 80.776 | 877.394 | 1029.982
2026-10-01 11:00 | 334.116 | 25.157 | 1424.669 | 2.692 | 0.024 | 82.134 | 875.101 | 1027.74
2026-10-01 12:00 | 334.569 | 25.363 | 1422.418 | 2.654 | 0.026 | 82.05 | 876.79 | 1025.546
2026-10-01 13:00 | 335.241 | 25.316 | 1419.633 | 2.608 | 0.022 | 80.485 | 876.196 | 1034.933
2026-10-01 14:00 | 336.018 | 25.375 | 1418.604 | 2.775 | 0.025 | 80.182 | 875.253 | 1026.276
2026-10-01 15:00 | 333.145 | 25.043 | 1417.203 | 2.51 | 0.031 | 80.338 | 876.714 | 1017.007
2026-10-01 16:00 | 336.013 | 25.143 | 1418.325 | 2.88 | 0.029 | 81.251 | 881.011 | 1025.591
2026-10-01 17:00 | 336.512 | 25.228 | 1419.118 | 3.066 | 0.032 | 81.561 | 878.809 | 1046.799
2026-10-01 18:00 | 335.45 | 25.091 | 1419.017 | 3.295 | 0.034 | 81.095 | 877.509 | 1039.607
2026-10-01 19:00 | 333.852 | 24.905 | 1419.174 | 3.033 | 0.03 | 79.94 | 875.149 | 1041.029
2026-10-01 20:00 | 331.777 | 25.157 | 1419.8 | 2.61 | 0.026 | 79.96 | 880.856 | 1042.75
2026-10-01 21:00 | 330.799 | 25.115 | 1424.324 | 2.617 | 0.03 | 79.858 | 882.398 | 1054.27
2026-10-01 22:00 | 332.838 | 25.318 | 1426.896 | 2.704 | 0.036 | 80.894 | 883.332 | 1061.489
2026-10-01 23:00 | 332.999 | 25.298 | 1423.815 | 2.848 | 0.028 | 81.463 | 880.866 | 1055.617
2026-10-02 | 331.983 | 25.47 | 1424.232 | 2.803 | 0.019 | 80.147 | 873.625 | 1063.063
2026-10-02 01:00 | 332.136 | 25.418 | 1422.397 | 2.848 | 0.019 | 78.32 | 875.353 | 1061.436
2026-10-02 02:00 | 335.229 | 25.174 | 1421.597 | 2.922 | 0.03 | 78.24 | 870.081 | 1066.7
2026-10-02 03:00 | 334.688 | 25.256 | 1420.532 | 2.67 | 0.022 | 78.7 | 869.702 | 1079.872
2026-10-02 04:00 | 333.947 | 25.271 | 1418.58 | 3.093 | 0.035 | 78.132 | 874.001 | 1054.793
2026-10-02 05:00 | 336.192 | 25.457 | 1414.89 | 2.866 | 0.031 | 77.999 | 872.576 | 1041.548
2026-10-02 06:00 | 336.494 | 25.389 | 1408.756 | 2.955 | 0.036 | 79.205 | 871.284 | 1031.549
2026-10-02 07:00 | 336.109 | 25.352 | 1411.54 | 3.163 | 0.03 | 79.881 | 866.25 | 1024.533
2026-10-02 08:00 | 334.908 | 25.55 | 1416.604 | 2.976 | 0.039 | 78.553 | 870.865 | 1030.901
2026-10-02 09:00 | 332.718 | 25.743 | 1414.619 | 2.985 | 0.04 | 79.026 | 873.232 | 1036.137
2026-10-02 10:00 | 331.731 | 25.806 | 1417.11 | 3.283 | 0.044 | 79.283 | 872.307 | 1054.711
2026-10-02 11:00 | 332.026 | 25.899 | 1416.524 | 3.15 | 0.025 | 79.222 | 874.092 | 1066.701
2026-10-02 12:00 | 332.604 | 25.861 | 1417.978 | 3.293 | 0.036 | 79.764 | 869.692 | 1066.257
2026-10-02 13:00 | 333.832 | 25.89 | 1416.001 | 3.259 | 0.024 | 80.24 | 868.554 | 1062.166
2026-10-02 14:00 | 334.97 | 25.93 | 1416.081 | 3.224 | 0.027 | 82.116 | 870.98 | 1065.978
2026-10-02 15:00 | 335.298 | 25.873 | 1416.493 | 3.287 | 0.036 | 81.965 | 874.641 | 1066.884
2026-10-02 16:00 | 335.523 | 25.772 | 1410.265 | 3.161 | 0.035 | 81.094 | 874.595 | 1059.608
2026-10-02 17:00 | 333.927 | 25.716 | 1412.782 | 3.078 | 0.042 | 80.533 | 871.13 | 1064.131
2026-10-02 18:00 | 331.171 | 26.081 | 1413.774 | 3.228 | 0.043 | 80.998 | 870.822 | 1057.097
2026-10-02 19:00 | 331.576 | 25.909 | 1407.786 | 3.208 | 0.042 | 82.334 | 875.195 | 1055.127
2026-10-02 20:00 | 331.24 | 25.744 | 1412.052 | 3.237 | 0.033 | 82.443 | 873.362 | 1053.016
2026-10-02 21:00 | 331.436 | 25.606 | 1413.487 | 2.954 | 0.046 | 82.483 | 874.508 | 1047.392
2026-10-02 22:00 | 332.113 | 25.568 | 1415.322 | 2.973 | 0.058 | 82.308 | 875.826 | 1042.418
2026-10-02 23:00 | 331.203 | 25.591 | 1417.244 | 3.2 | 0.043 | 81.608 | 873.939 | 1044.759
2026-10-03 | 330.756 | 25.362 | 1416.529 | 3.303 | 0.033 | 81.415 | 874.258 | 1044.962
2026-10-03 01:00 | 331.886 | 25.05 | 1414.047 | 3.276 | 0.037 | 80.256 | 869.285 | 1035.257
2026-10-03 02:00 | 332.985 | 25.238 | 1413.886 | 3.103 | 0.031 | 80.787 | 869.276 | 1053.222
2026-10-03 03:00 | 332.653 | 25.03 | 1413.808 | 2.965 | 0.035 | 81.027 | 871.02 | 1067.925
2026-10-03 04:00 | 334.069 | 25.217 | 1421.414 | 3.056 | 0.046 | 81.006 | 873.954 | 1079.169
2026-10-03 05:00 | 334.035 | 25.327 | 1426.408 | 3.295 | 0.051 | 80.183 | 877.914 | 1083.991
2026-10-03 06:00 | 332.868 | 25.585 | 1423.646 | 3.217 | 0.068 | 79.944 | 875.602 | 1076.554
2026-10-03 07:00 | 333.565 | 25.857 | 1421.65 | 3.387 | 0.062 | 79.502 | 876.696 | 1063.062
2026-10-03 08:00 | 336.684 | 25.816 | 1422.187 | 3.22 | 0.039 | 79.804 | 875.752 | 1051.632
2026-10-03 09:00 | 335.215 | 25.622 | 1423.318 | 3.371 | 0.031 | 79.605 | 873.206 | 1036.087
2026-10-03 10:00 | 336.816 | 25.376 | 1420.576 | 3.084 | 0.039 | 79.937 | 871.443 | 1036.163
2026-10-03 11:00 | 338.239 | 25.272 | 1417.486 | 3.095 | 0.065 | 80.66 | 872.264 | 1023.825
2026-10-03 12:00 | 339.407 | 25.347 | 1423.526 | 2.879 | 0.048 | 81.537 | 873.027 | 1030.192
2026-10-03 13:00 | 336.91 | 25.024 | 1425.813 | 3.036 | 0.035 | 80.507 | 871.397 | 1036.687
2026-10-03 14:00 | 339.216 | 25.18 | 1420.066 | 3.13 | 0.053 | 80.166 | 880.237 | 1034.725
2026-10-03 15:00 | 338.117 | 25.274 | 1414.852 | 2.924 | 0.045 | 79.288 | 878.508 | 1033.132
2026-10-03 16:00 | 336.819 | 25.457 | 1413.406 | 2.817 | 0.051 | 80.355 | 879.267 | 1036.077
2026-10-03 17:00 | 335.945 | 25.41 | 1415.286 | 2.796 | 0.061 | 79.638 | 877.143 | 1044.019
2026-10-03 18:00 | 336.52 | 25.455 | 1417.742 | 2.594 | 0.039 | 80.731 | 884.385 | 1042.358
2026-10-03 19:00 | 336.137 | 25.337 | 1417.124 | 2.553 | 0.036 | 80.228 | 875.113 | 1059.008
2026-10-03 20:00 | 335.543 | 25.303 | 1412.924 | 2.536 | 0.032 | 80.984 | 873.984 | 1049.442
2026-10-03 21:00 | 337.214 | 25.046 | 1414.896 | 2.817 | 0.04 | 80.412 | 874.736 | 1044.205
2026-10-03 22:00 | 335.517 | 25.204 | 1417.586 | 3.122 | 0.047 | 80.172 | 878.131 | 1041.208
2026-10-03 23:00 | 333.872 | 25.569 | 1417.983 | 3.009 | 0.038 | 80.237 | 876.953 | 1041.275
2026-10-04 | 335.343 | 25.578 | 1416.862 | 2.957 | 0.045 | 80.267 | 873.45 | 1045.006
2026-10-04 01:00 | 336.245 | 25.62 | 1419.078 | 3.011 | 0.026 | 80.109 | 878.308 | 1050.9
2026-10-04 02:00 | 337.434 | 25.408 | 1419.013 | 2.917 | 0.034 | 80.605 | 879.116 | 1047.903
2026-10-04 03:00 | 335.173 | 25.691 | 1415.862 | 2.895 | 0.039 | 81.437 | 877.053 | 1062.4
2026-10-04 04:00 | 336.665 | 25.497 | 1416.877 | 3.079 | 0.039 | 81.885 | 875.628 | 1043.573
2026-10-04 05:00 | 336.854 | 25.641 | 1413.645 | 3.099 | 0.027 | 81.225 | 874.629 | 1047.265
2026-10-04 06:00 | 338.815 | 25.618 | 1417.635 | 3.057 | 0.03 | 79.605 | 875.098 | 1048.235
2026-10-04 07:00 | 335.888 | 25.411 | 1419.386 | 2.94 | 0.025 | 79.748 | 870.093 | 1036.58
2026-10-04 08:00 | 335.933 | 25.621 | 1416.518 | 3.223 | 0.044 | 77.586 | 871.854 | 1026.647
2026-10-04 09:00 | 335.257 | 25.588 | 1417.744 | 3.05 | 0.039 | 78.466 | 870.967 | 1032.242
2026-10-04 10:00 | 332.909 | 25.593 | 1421.753 | 3.059 | 0.037 | 79.174 | 873.465 | 1045.893
2026-10-04 11:00 | 332.515 | 25.646 | 1415.061 | 2.86 | 0.037 | 78.354 | 874.768 | 1050.204
2026-10-04 12:00 | 334.87 | 25.598 | 1415.552 | 2.799 | 0.043 | 79.049 | 871.74 | 1049.401
2026-10-04 13:00 | 334.24 | 25.501 | 1421.155 | 2.879 | 0.042 | 78.677 | 876.463 | 1046.664
2026-10-04 14:00 | 333.436 | 25.584 | 1416.306 | 2.847 | 0.047 | 79.852 | 878.08 | 1042.896
2026-10-04 15:00 | 335.145 | 25.487 | 1416.467 | 2.991 | 0.034 | 79.279 | 874.483 | 1040.699
2026-10-04 16:00 | 336.514 | 25.502 | 1412.923 | 3.009 | 0.048 | 78.74 | 871.537 | 1048.075
2026-10-04 17:00 | 337.469 | 25.382 | 1414.051 | 2.762 | 0.039 | 78.42 | 870.519 | 1057.792
2026-10-04 18:00 | 335.601 | 25.152 | 1408.136 | 2.425 | 0.048 | 78.839 | 872.743 | 1060.903
2026-10-04 19:00 | 335.337 | 25.136 | 1405.676 | 2.777 | 0.047 | 78.208 | 876.912 | 1052.543
2026-10-04 20:00 | 336.708 | 25.157 | 1406.879 | 2.743 | 0.058 | 80.219 | 873.664 | 1056.926
2026-10-04 21:00 | 335.259 | 25.262 | 1409.816 | 3.086 | 0.048 | 79.897 | 871.749 | 1064.461
2026-10-04 22:00 | 334.111 | 25.545 | 1412.869 | 3.066 | 0.03 | 81.265 | 874.092 | 1045.34
2026-10-04 23:00 | 335.561 | 25.23 | 1415.449 | 2.912 | 0.025 | 80.853 | 874.111 | 1048.909
2026-10-05 | 337.624 | 25.334 | 1419.629 | 3.041 | 0.028 | 80.478 | 874.116 | 1044.222
2026-10-05 01:00 | 335.191 | 24.989 | 1421.656 | 2.983 | 0.046 | 79.855 | 873.928 | 1046.218
2026-10-05 02:00 | 331.424 | 24.955 | 1423.396 | 2.993 | 0.038 | 79.287 | 873.219 | 1035.625
2026-10-05 03:00 | 330.425 | 25.028 | 1419.758 | 2.832 | 0.039 | 79.731 | 878.615 | 1029.024
2026-10-05 04:00 | 330.352 | 24.768 | 1419.257 | 2.999 | 0.054 | 80.697 | 880.198 | 1032.041
2026-10-05 05:00 | 331.549 | 24.656 | 1428.646 | 3.197 | 0.041 | 80.673 | 877.588 | 1030.607
2026-10-05 06:00 | 333.464 | 24.936 | 1433.472 | 3.047 | 0.044 | 79.88 | 880.269 | 1029.957
2026-10-05 07:00 | 333.716 | 25.119 | 1433.118 | 3.353 | 0.045 | 80.061 | 883.945 | 1026.021
2026-10-05 08:00 | 333.101 | 25.213 | 1432.574 | 3.148 | 0.036 | 79.438 | 882.493 | 1034.424
2026-10-05 09:00 | 333.89 | 25.156 | 1432.869 | 3.151 | 0.04 | 77.447 | 881.005 | 1046.693
2026-10-05 10:00 | 332.849 | 25.644 | 1429.021 | 2.816 | 0.052 | 77.925 | 877.697 | 1038.703
2026-10-05 11:00 | 333.427 | 25.572 | 1432.879 | 2.531 | 0.061 | 76.884 | 877.124 | 1043.003
2026-10-05 12:00 | 332.983 | 25.396 | 1429.11 | 3.049 | 0.047 | 76.86 | 877.001 | 1040.284
2026-10-05 13:00 | 337.416 | 25.727 | 1426.957 | 3.291 | 0.093 | 77.37 | 879.998 | 1044.228
2026-10-05 14:00 | 337.858 | 25.769 | 1431.872 | 3.411 | 0.072 | 77.452 | 875.696 | 1054.876
2026-10-05 15:00 | 335.808 | 25.622 | 1423.292 | 2.987 | 0.052 | 77.63 | 870.746 | 1055.888
2026-10-05 16:00 | 334.142 | 25.798 | 1423.608 | 3.034 | 0.039 | 79.181 | 870.475 | 1053.395
2026-10-05 17:00 | 333.773 | 25.737 | 1417.73 | 3.101 | 0.03 | 80.042 | 872.764 | 1043.282
2026-10-05 18:00 | 331.792 | 25.781 | 1416.172 | 3.087 | 0.041 | 81.207 | 867.616 | 1054.179
2026-10-05 19:00 | 331.711 | 25.738 | 1416.578 | 3.116 | 0.019 | 81.189 | 869.139 | 1067.447
2026-10-05 20:00 | 331.643 | 25.483 | 1416.136 | 2.92 | 0.024 | 81.184 | 868.477 | 1046.951
2026-10-05 21:00 | 333.913 | 25.662 | 1417.331 | 2.918 | 0.02 | 82.372 | 867.121 | 1052.369
2026-10-05 22:00 | 333.63 | 25.642 | 1415.514 | 2.742 | 0.025 | 81.53 | 869.748 | 1050.107
2026-10-05 23:00 | 332.912 | 25.419 | 1416.016 | 2.759 | 0.03 | 81.557 | 874.504 | 1038.676
2026-10-06 | 331.624 | 25.307 | 1413.225 | 2.9 | 0.024 | 81.425 | 870.665 | 1055.783
2026-10-06 01:00 | 330.956 | 25.536 | 1413.348 | 2.793 | 0.022 | 81.436 | 872.488 | 1058.958
2026-10-06 02:00 | 332.074 | 25.459 | 1410.497 | 2.808 | 0.039 | 81.681 | 872.638 | 1075.156
2026-10-06 03:00 | 332.645 | 25.48 | 1414.243 | 2.791 | 0.034 | 81.52 | 875.063 | 1062.97
2026-10-06 04:00 | 334.971 | 25.603 | 1411.484 | 2.858 | 0.036 | 81.916 | 874.934 | 1056.027
2026-10-06 05:00 | 334.081 | 25.595 | 1415.145 | 3.067 | 0.034 | 80.973 | 873.032 | 1041.448
2026-10-06 06:00 | 335.87 | 25.294 | 1414.804 | 3.091 | 0.045 | 81.209 | 876.013 | 1043.493
2026-10-06 07:00 | 335.976 | 25.469 | 1414.857 | 3.137 | 0.058 | 80.22 | 876.798 | 1029.802
2026-10-06 08:00 | 335.677 | 25.646 | 1419.283 | 2.841 | 0.063 | 81.016 | 873.208 | 1030.776
2026-10-06 09:00 | 332.605 | 25.757 | 1419.656 | 2.826 | 0.06 | 81.618 | 867.927 | 1044.337
2026-10-06 10:00 | 331.481 | 25.969 | 1414.035 | 3.026 | 0.059 | 81.211 | 867.892 | 1049.835
2026-10-06 11:00 | 333.596 | 25.893 | 1416.615 | 2.867 | 0.036 | 80.632 | 870.453 | 1058.007
2026-10-06 12:00 | 336.013 | 25.914 | 1408.623 | 2.832 | 0.053 | 80.511 | 873.869 | 1057.252
2026-10-06 13:00 | 336.004 | 26.073 | 1411.598 | 2.711 | 0.04 | 80.855 | 872.441 | 1062.195
2026-10-06 14:00 | 336.792 | 25.85 | 1412.003 | 3.038 | 0.031 | 79.555 | 871.965 | 1058.419
2026-10-06 15:00 | 335.672 | 26.055 | 1409.371 | 2.948 | 0.031 | 78.84 | 867.584 | 1045.391
2026-10-06 16:00 | 334.94 | 26.198 | 1411.64 | 2.835 | 0.028 | 79.731 | 868.358 | 1050.208
2026-10-06 17:00 | 334.011 | 26.128 | 1412.31 | 2.997 | 0.035 | 79.598 | 870.52 | 1049.319
2026-10-06 18:00 | 335.7 | 26.268 | 1419.7 | 3.196 | 0.044 | 78.659 | 870.043 | 1042.2
2026-10-06 19:00 | 335.98 | 26.19 | 1418.371 | 3.227 | 0.059 | 77.138 | 871.082 | 1033.798
2026-10-06 20:00 | 335.351 | 25.826 | 1424.364 | 3.336 | 0.049 | 77.216 | 869.318 | 1047.306
2026-10-06 21:00 | 334.777 | 25.931 | 1427.502 | 3.274 | 0.038 | 76.271 | 868.299 | 1033.147
2026-10-06 22:00 | 335.639 | 25.86 | 1424.1 | 3.171 | 0.036 | 76.916 | 870.927 | 1028.922
2026-10-06 23:00 | 335.909 | 25.826 | 1420.769 | 3.043 | 0.027 | 77.303 | 867.576 | 1035.973
2026-10-07 | 334.448 | 25.756 | 1424.444 | 2.941 | 0.026 | 79.11 | 869.681 | 1043.778
2026-10-07 01:00 | 337.064 | 25.922 | 1423.061 | 2.854 | 0.051 | 78.265 | 874.483 | 1046.77
2026-10-07 02:00 | 336.812 | 25.894 | 1422.834 | 2.965 | 0.038 | 79 | 872.854 | 1033.888
2026-10-07 03:00 | 336.283 | 25.651 | 1421.421 | 2.957 | 0.034 | 78.212 | 871.922 | 1046.29
2026-10-07 04:00 | 338.008 | 25.693 | 1417.453 | 2.987 | 0.042 | 77.668 | 870.307 | 1045.73
2026-10-07 05:00 | 338.568 | 25.765 | 1416.766 | 3.1 | 0.044 | 77.841 | 867.849 | 1033.421
2026-10-07 06:00 | 337.372 | 25.556 | 1414.471 | 3.062 | 0.051 | 77.495 | 868.163 | 1045.861
2026-10-07 07:00 | 337.426 | 25.462 | 1410.937 | 2.801 | 0.036 | 79.253 | 866.417 | 1045.513
2026-10-07 08:00 | 335.17 | 25.405 | 1411.787 | 2.721 | 0.028 | 79.304 | 868.161 | 1030.032
2026-10-07 09:00 | 334.204 | 25.325 | 1418.647 | 2.607 | 0.045 | 78.809 | 868.452 | 1010.489
2026-10-07 10:00 | 331.214 | 25.44 | 1423.637 | 2.386 | 0.036 | 80.745 | 867.003 | 1016.646
2026-10-07 11:00 | 334.093 | 25.64 | 1422.636 | 2.59 | 0.036 | 80 | 869.28 | 1017.447
2026-10-07 12:00 | 331.654 | 25.936 | 1422.423 | 2.501 | 0.039 | 79.689 | 873.612 | 1025.984
2026-10-07 13:00 | 333.631 | 26.018 | 1423.375 | 2.423 | 0.024 | 79.551 | 876.051 | 1031.749
2026-10-07 14:00 | 332.855 | 26.045 | 1426.659 | 2.406 | 0.028 | 78.996 | 874.721 | 1028.226
2026-10-07 15:00 | 332.1 | 26.086 | 1426.186 | 2.741 | 0.027 | 79.585 | 874.505 | 1035.971
2026-10-07 16:00 | 332.692 | 26.148 | 1423.437 | 2.764 | 0.036 | 80.538 | 871.454 | 1040.398
2026-10-07 17:00 | 333.765 | 25.887 | 1421.494 | 3.015 | 0.034 | 79.439 | 871.581 | 1032.717
2026-10-07 18:00 | 335.01 | 25.894 | 1424.483 | 2.995 | 0.02 | 79.122 | 874.226 | 1042.693
2026-10-07 19:00 | 337.537 | 25.834 | 1431.256 | 2.92 | 0.032 | 78.934 | 876.36 | 1045.565
2026-10-07 20:00 | 337.288 | 25.71 | 1427.05 | 3.046 | 0.018 | 77.989 | 879.515 | 1044.497
2026-10-07 21:00 | 337.86 | 25.566 | 1419.436 | 3.14 | 0.022 | 77.247 | 873.632 | 1048.303
2026-10-07 22:00 | 336.147 | 25.456 | 1421.876 | 3.12 | 0.023 | 77.342 | 878.21 | 1041.248
2026-10-07 23:00 | 336.823 | 25.421 | 1421.184 | 2.9 | 0.024 | 77.015 | 878.067 | 1035.706

## 데이터_클링커
timestamp | clk_cao | clk_sio2 | clk_al2o3 | clk_fe2o3 | clk_mgo | clk_so3 | clk_k2o | clk_na2o | clk_fcao | clk_lw | clk_lsf | clk_sm | clk_im | clk_c3s | clk_c2s | clk_c3a | clk_c4af | clk_liquid | clk_na2oeq
2026-09-08 | 66.747 | 21.925 | 5.438 | 3.362 | 2.554 | 0.604 | 0.788 | 0.214 | 1.106 | 1282.207 | 95.3636 | 2.4915 | 1.6175 | 57.5318 | 19.457 | 8.7222 | 10.2306 | 26.8805 | 0.7325
2026-09-08 02:00 | 66.874 | 22.063 | 5.421 | 3.341 | 2.583 | 0.515 | 0.814 | 0.189 | 1.039 | 1291.38 | 95.066 | 2.518 | 1.6226 | 57.6708 | 19.7478 | 8.7127 | 10.1667 | 26.7832 | 0.7246
2026-09-08 04:00 | 66.512 | 22.06 | 5.388 | 3.38 | 2.6 | 0.66 | 0.809 | 0.185 | 0.852 | 1299.982 | 94.5809 | 2.516 | 1.5941 | 56.7336 | 20.4462 | 8.5592 | 10.2853 | 26.763 | 0.7173
2026-09-08 06:00 | 66.6 | 22.051 | 5.492 | 3.363 | 2.561 | 0.677 | 0.84 | 0.188 | 1.092 | 1298.729 | 94.5898 | 2.4902 | 1.6331 | 55.4603 | 21.381 | 8.8636 | 10.2336 | 27.0707 | 0.7407
2026-09-08 08:00 | 67.319 | 22.145 | 5.544 | 3.398 | 2.694 | 0.622 | 0.845 | 0.195 | 1.393 | 1307.796 | 95.1416 | 2.4765 | 1.6315 | 56.2051 | 21.0886 | 8.9422 | 10.3401 | 27.3175 | 0.751
2026-09-08 10:00 | 67.435 | 21.785 | 5.531 | 3.411 | 2.552 | 0.562 | 0.757 | 0.162 | 1.635 | 1281.872 | 96.6925 | 2.4363 | 1.6215 | 58.668 | 18.1985 | 8.8857 | 10.3797 | 27.1868 | 0.6601
2026-09-08 12:00 | 67.131 | 22.028 | 5.525 | 3.415 | 2.696 | 0.661 | 0.736 | 0.198 | 1.157 | 1319.624 | 95.3326 | 2.464 | 1.6179 | 57.2818 | 19.9409 | 8.8631 | 10.3918 | 27.1928 | 0.6823
2026-09-08 14:00 | 66.909 | 21.859 | 5.584 | 3.395 | 2.517 | 0.506 | 0.838 | 0.179 | 1.142 | 1303.502 | 95.5828 | 2.4345 | 1.6448 | 57.7978 | 19.0671 | 9.0533 | 10.331 | 27.4077 | 0.7304
2026-09-08 16:00 | 66.628 | 21.905 | 5.512 | 3.402 | 2.622 | 0.543 | 0.814 | 0.177 | 0.873 | 1344.52 | 95.1157 | 2.4574 | 1.6202 | 57.7675 | 19.2218 | 8.8506 | 10.3523 | 27.1815 | 0.7126
2026-09-08 18:00 | 66.982 | 22.065 | 5.534 | 3.368 | 2.503 | 0.647 | 0.75 | 0.197 | 0.819 | 1321.237 | 95.0082 | 2.4787 | 1.6431 | 57.8167 | 19.6435 | 8.9664 | 10.2488 | 27.127 | 0.6905
2026-09-08 20:00 | 67.116 | 21.854 | 5.512 | 3.348 | 2.585 | 0.597 | 0.836 | 0.191 | 1.235 | 1286.556 | 96.0562 | 2.4666 | 1.6464 | 58.5913 | 18.4542 | 8.942 | 10.188 | 27.096 | 0.7411
2026-09-08 22:00 | 67.007 | 22.058 | 5.442 | 3.369 | 2.627 | 0.668 | 0.885 | 0.204 | 0.825 | 1314.884 | 95.2158 | 2.5035 | 1.6153 | 58.504 | 19.1049 | 8.721 | 10.2519 | 26.9952 | 0.7863
2026-09-09 | 67.115 | 21.955 | 5.422 | 3.372 | 2.685 | 0.619 | 0.846 | 0.187 | 1.055 | 1286.719 | 95.7913 | 2.4966 | 1.6079 | 59.0599 | 18.3902 | 8.6629 | 10.261 | 26.886 | 0.7437
2026-09-09 02:00 | 67.21 | 22.019 | 5.519 | 3.359 | 2.723 | 0.713 | 0.865 | 0.164 | 0.89 | 1292.937 | 95.538 | 2.4802 | 1.643 | 58.7308 | 18.8219 | 8.9419 | 10.2214 | 27.1438 | 0.7332
2026-09-09 04:00 | 66.485 | 22.008 | 5.501 | 3.267 | 2.477 | 0.703 | 0.775 | 0.185 | 0.379 | 1310.67 | 94.6579 | 2.51 | 1.6838 | 58.2242 | 19.1726 | 9.0499 | 9.9415 | 26.8137 | 0.695
2026-09-09 06:00 | 66.656 | 21.943 | 5.53 | 3.295 | 2.584 | 0.682 | 0.787 | 0.168 | 0.513 | 1315.492 | 95.0768 | 2.4865 | 1.6783 | 58.6939 | 18.6319 | 9.0794 | 10.0267 | 26.9588 | 0.6858
2026-09-09 08:00 | 67.575 | 21.942 | 5.553 | 3.324 | 2.711 | 0.677 | 0.732 | 0.186 | 1.238 | 1295.806 | 96.3283 | 2.4718 | 1.6706 | 59.3095 | 18.1646 | 9.0912 | 10.1149 | 27.056 | 0.6677
2026-09-09 10:00 | 67.116 | 21.983 | 5.476 | 3.395 | 2.666 | 0.705 | 0.764 | 0.179 | 1.122 | 1301.123 | 95.5785 | 2.4781 | 1.613 | 57.9375 | 19.3172 | 8.7671 | 10.331 | 27.0097 | 0.6817
2026-09-09 12:00 | 66.998 | 22.042 | 5.459 | 3.384 | 2.582 | 0.612 | 0.821 | 0.194 | 0.957 | 1298.54 | 95.2233 | 2.4926 | 1.6132 | 58.0756 | 19.3822 | 8.7406 | 10.2975 | 27.006 | 0.7342
2026-09-09 14:00 | 66.986 | 22.037 | 5.57 | 3.347 | 2.597 | 0.554 | 0.715 | 0.175 | 0.868 | 1318.412 | 95.0807 | 2.4713 | 1.6642 | 57.8997 | 19.5005 | 9.0974 | 10.1849 | 27.1308 | 0.6455
2026-09-09 16:00 | 67.007 | 22.059 | 5.547 | 3.332 | 2.644 | 0.669 | 0.77 | 0.196 | 0.929 | 1310.691 | 95.0771 | 2.4844 | 1.6648 | 57.4176 | 19.9273 | 9.0618 | 10.1393 | 27.104 | 0.7027
2026-09-09 18:00 | 66.534 | 21.953 | 5.535 | 3.304 | 2.645 | 0.782 | 0.851 | 0.187 | 0.751 | 1324.93 | 94.849 | 2.4837 | 1.6752 | 56.8207 | 20.0737 | 9.0774 | 10.0541 | 27.077 | 0.747
2026-09-09 20:00 | 66.713 | 21.964 | 5.495 | 3.341 | 2.634 | 0.705 | 0.786 | 0.183 | 0.956 | 1312.326 | 95.0938 | 2.4857 | 1.6447 | 57.0666 | 19.9197 | 8.9088 | 10.1667 | 26.9712 | 0.7002
2026-09-09 22:00 | 66.587 | 21.899 | 5.5 | 3.367 | 2.344 | 0.62 | 0.782 | 0.17 | 0.917 | 1315.124 | 95.1301 | 2.4697 | 1.6335 | 57.3781 | 19.4984 | 8.878 | 10.2458 | 27.0278 | 0.6846
2026-09-10 | 66.994 | 22.026 | 5.586 | 3.361 | 2.504 | 0.619 | 0.78 | 0.187 | 0.699 | 1293.411 | 95.0958 | 2.4618 | 1.662 | 58.391 | 19.0984 | 9.1161 | 10.2275 | 27.2873 | 0.7002
2026-09-10 02:00 | 66.617 | 22.027 | 5.499 | 3.305 | 2.509 | 0.725 | 0.766 | 0.17 | 0.632 | 1303.359 | 94.7439 | 2.5019 | 1.6638 | 57.4836 | 19.7858 | 8.9803 | 10.0571 | 26.8692 | 0.674
2026-09-10 04:00 | 66.817 | 21.978 | 5.527 | 3.37 | 2.587 | 0.704 | 0.809 | 0.166 | 0.551 | 1321.789 | 95.1121 | 2.4703 | 1.6401 | 58.7788 | 18.6682 | 8.9445 | 10.2549 | 27.1385 | 0.6983
2026-09-10 06:00 | 67.052 | 21.884 | 5.526 | 3.375 | 2.661 | 0.592 | 0.818 | 0.179 | 0.814 | 1308.856 | 95.8028 | 2.4586 | 1.6373 | 59.6982 | 17.7051 | 8.9334 | 10.2701 | 27.1688 | 0.7172
2026-09-10 08:00 | 66.946 | 22.021 | 5.559 | 3.319 | 2.481 | 0.707 | 0.803 | 0.173 | 0.753 | 1297.335 | 95.1265 | 2.4804 | 1.6749 | 58.0042 | 19.3758 | 9.1156 | 10.0997 | 27.1208 | 0.7014
2026-09-10 10:00 | 67.396 | 22.135 | 5.602 | 3.383 | 2.439 | 0.56 | 0.803 | 0.16 | 0.92 | 1318.754 | 95.2092 | 2.4636 | 1.6559 | 58.3287 | 19.4578 | 9.1213 | 10.2945 | 27.3808 | 0.6884
2026-09-10 12:00 | 67.31 | 21.892 | 5.566 | 3.377 | 2.563 | 0.6 | 0.795 | 0.153 | 0.998 | 1311.849 | 96.0741 | 2.4479 | 1.6482 | 59.6443 | 17.7687 | 9.036 | 10.2762 | 27.2442 | 0.6761
2026-09-10 14:00 | 67.521 | 21.982 | 5.449 | 3.405 | 2.723 | 0.578 | 0.799 | 0.17 | 1.258 | 1303.277 | 96.1938 | 2.4827 | 1.6003 | 59.5695 | 18.0832 | 8.6786 | 10.3614 | 26.9772 | 0.6957
2026-09-10 16:00 | 66.892 | 21.983 | 5.416 | 3.339 | 2.666 | 0.672 | 0.801 | 0.19 | 1.003 | 1301.863 | 95.4051 | 2.5109 | 1.622 | 58.0873 | 19.2042 | 8.7028 | 10.1606 | 26.7518 | 0.7171
2026-09-10 18:00 | 67.065 | 22.092 | 5.428 | 3.297 | 2.638 | 0.808 | 0.836 | 0.171 | 1.179 | 1308.819 | 95.2551 | 2.532 | 1.6463 | 56.8383 | 20.459 | 8.8057 | 10.0328 | 26.7092 | 0.7211
2026-09-10 20:00 | 66.692 | 22.101 | 5.436 | 3.356 | 2.611 | 0.737 | 0.783 | 0.161 | 0.831 | 1302.973 | 94.6272 | 2.5138 | 1.6198 | 56.7325 | 20.5646 | 8.727 | 10.2123 | 26.803 | 0.6762
2026-09-10 22:00 | 67.202 | 22.121 | 5.445 | 3.374 | 2.775 | 0.671 | 0.819 | 0.174 | 0.768 | 1298.969 | 95.245 | 2.5083 | 1.6138 | 59.0152 | 18.8998 | 8.7204 | 10.2671 | 26.9195 | 0.7129
2026-09-11 | 67.313 | 22.128 | 5.47 | 3.387 | 2.717 | 0.614 | 0.789 | 0.183 | 0.962 | 1304.421 | 95.3245 | 2.4984 | 1.615 | 58.6001 | 19.233 | 8.7647 | 10.3066 | 27.0028 | 0.7022
2026-09-11 02:00 | 67.172 | 21.912 | 5.415 | 3.397 | 2.556 | 0.617 | 0.822 | 0.187 | 1.264 | 1282.363 | 96.0267 | 2.4866 | 1.5941 | 58.7849 | 18.4744 | 8.602 | 10.3371 | 26.8972 | 0.7279
2026-09-11 04:00 | 66.835 | 21.98 | 5.4 | 3.362 | 2.598 | 0.705 | 0.783 | 0.167 | 1.127 | 1298.829 | 95.3406 | 2.5086 | 1.6062 | 57.3537 | 19.749 | 8.6215 | 10.2306 | 26.7145 | 0.6822
2026-09-11 06:00 | 66.96 | 21.798 | 5.447 | 3.313 | 2.686 | 0.693 | 0.814 | 0.184 | 1.344 | 1282.784 | 96.1857 | 2.4884 | 1.6441 | 58.151 | 18.6258 | 8.829 | 10.0815 | 26.7933 | 0.7196
2026-09-11 08:00 | 66.957 | 21.861 | 5.529 | 3.346 | 2.651 | 0.74 | 0.782 | 0.209 | 1.219 | 1293.547 | 95.7761 | 2.4632 | 1.6524 | 57.4367 | 19.3452 | 8.9904 | 10.1819 | 27.1065 | 0.7236
2026-09-11 10:00 | 67.188 | 21.947 | 5.541 | 3.278 | 2.609 | 0.751 | 0.766 | 0.198 | 1.404 | 1264.873 | 95.8177 | 2.4886 | 1.6904 | 56.9556 | 19.9547 | 9.1373 | 9.975 | 26.9625 | 0.702
2026-09-11 12:00 | 66.669 | 21.954 | 5.438 | 3.328 | 2.702 | 0.603 | 0.759 | 0.203 | 1.082 | 1280.822 | 95.1718 | 2.5044 | 1.634 | 57.143 | 19.8334 | 8.7797 | 10.1271 | 26.764 | 0.7024
2026-09-11 14:00 | 66.754 | 22.135 | 5.509 | 3.362 | 2.749 | 0.61 | 0.781 | 0.15 | 0.852 | 1287.476 | 94.4669 | 2.4952 | 1.6386 | 56.5042 | 20.8343 | 8.9103 | 10.2306 | 27.0225 | 0.6639
2026-09-11 16:00 | 66.252 | 21.888 | 5.495 | 3.327 | 2.542 | 0.632 | 0.782 | 0.151 | 0.609 | 1281.573 | 94.7363 | 2.4811 | 1.6516 | 57.4084 | 19.444 | 8.9325 | 10.1241 | 26.9038 | 0.6656
2026-09-11 18:00 | 66.541 | 21.988 | 5.483 | 3.36 | 2.719 | 0.637 | 0.781 | 0.181 | 0.855 | 1305.789 | 94.7603 | 2.4865 | 1.6318 | 56.8426 | 20.1575 | 8.8448 | 10.2245 | 26.971 | 0.6949
2026-09-11 20:00 | 66.549 | 21.96 | 5.377 | 3.375 | 2.623 | 0.751 | 0.821 | 0.155 | 1.068 | 1296.289 | 95.0339 | 2.5091 | 1.5932 | 56.5864 | 20.2706 | 8.5385 | 10.2701 | 26.7008 | 0.6952
2026-09-11 22:00 | 67.005 | 22.109 | 5.382 | 3.323 | 2.526 | 0.701 | 0.817 | 0.183 | 1.078 | 1301.67 | 95.1561 | 2.5398 | 1.6196 | 57.453 | 20.044 | 8.6398 | 10.1119 | 26.6228 | 0.7206
2026-09-12 | 66.54 | 22.045 | 5.424 | 3.291 | 2.465 | 0.63 | 0.803 | 0.188 | 0.938 | 1284.965 | 94.698 | 2.5295 | 1.6481 | 56.5824 | 20.5172 | 8.8052 | 10.0145 | 26.6678 | 0.7164
2026-09-12 02:00 | 66.355 | 21.926 | 5.425 | 3.336 | 2.47 | 0.657 | 0.743 | 0.19 | 1.006 | 1294.676 | 94.8434 | 2.5027 | 1.6262 | 56.3088 | 20.3825 | 8.7317 | 10.1514 | 26.714 | 0.6789
2026-09-12 04:00 | 66.368 | 22.142 | 5.402 | 3.332 | 2.645 | 0.76 | 0.794 | 0.178 | 0.55 | 1338.074 | 94.0886 | 2.5351 | 1.6212 | 56.443 | 20.9005 | 8.6776 | 10.1393 | 26.675 | 0.7005
2026-09-12 06:00 | 66.358 | 21.844 | 5.342 | 3.354 | 2.539 | 0.79 | 0.813 | 0.178 | 0.895 | 1342.236 | 95.2778 | 2.512 | 1.5927 | 57.5486 | 19.2121 | 8.4813 | 10.2062 | 26.5635 | 0.713
2026-09-12 08:00 | 66.53 | 22.034 | 5.424 | 3.353 | 2.469 | 0.711 | 0.785 | 0.188 | 0.892 | 1324.676 | 94.671 | 2.5104 | 1.6177 | 56.4929 | 20.5532 | 8.7003 | 10.2032 | 26.7892 | 0.7045
2026-09-12 10:00 | 66.772 | 21.9 | 5.513 | 3.433 | 2.565 | 0.722 | 0.787 | 0.157 | 1.111 | 1307.946 | 95.3112 | 2.448 | 1.6059 | 56.8613 | 19.8912 | 8.8008 | 10.4466 | 27.2072 | 0.6748
2026-09-12 12:00 | 66.389 | 21.904 | 5.528 | 3.385 | 2.538 | 0.711 | 0.851 | 0.17 | 1.115 | 1277.55 | 94.7677 | 2.4575 | 1.6331 | 55.2546 | 21.1147 | 8.9218 | 10.3006 | 27.2212 | 0.73
2026-09-12 14:00 | 66.732 | 21.86 | 5.483 | 3.327 | 2.585 | 0.716 | 0.82 | 0.18 | 1.528 | 1278.567 | 95.5492 | 2.4813 | 1.648 | 55.675 | 20.6714 | 8.9007 | 10.1241 | 26.9348 | 0.7196
2026-09-12 16:00 | 67.001 | 21.958 | 5.547 | 3.367 | 2.735 | 0.594 | 0.846 | 0.165 | 1.281 | 1297.04 | 95.4207 | 2.4633 | 1.6475 | 56.8917 | 20.0345 | 9.0026 | 10.2458 | 27.2277 | 0.7217
2026-09-12 18:00 | 67.004 | 22.101 | 5.546 | 3.336 | 2.644 | 0.679 | 0.777 | 0.168 | 1.14 | 1310.193 | 94.9126 | 2.4883 | 1.6625 | 56.1997 | 20.9665 | 9.0524 | 10.1514 | 27.089 | 0.6793
2026-09-12 20:00 | 66.47 | 22.088 | 5.527 | 3.356 | 2.59 | 0.626 | 0.822 | 0.161 | 0.804 | 1319.077 | 94.2173 | 2.4865 | 1.6469 | 55.7427 | 21.274 | 8.9682 | 10.2123 | 27.115 | 0.7019
2026-09-12 22:00 | 66.524 | 21.929 | 5.465 | 3.3 | 2.61 | 0.669 | 0.842 | 0.164 | 1.194 | 1296.885 | 95.0412 | 2.5019 | 1.6561 | 55.9572 | 20.6564 | 8.8986 | 10.0419 | 26.826 | 0.718
2026-09-13 | 66.475 | 21.894 | 5.471 | 3.29 | 2.763 | 0.698 | 0.802 | 0.166 | 1.061 | 1293.23 | 95.1036 | 2.499 | 1.6629 | 56.4564 | 20.1794 | 8.9315 | 10.0115 | 26.7835 | 0.6937
2026-09-13 02:00 | 66.161 | 21.999 | 5.529 | 3.382 | 2.682 | 0.677 | 0.833 | 0.189 | 0.9 | 1294.185 | 94.086 | 2.4687 | 1.6348 | 54.5742 | 21.9003 | 8.9295 | 10.2914 | 27.2185 | 0.7371
2026-09-13 04:00 | 66.585 | 21.963 | 5.432 | 3.43 | 2.722 | 0.74 | 0.798 | 0.149 | 1.125 | 1282.334 | 94.9374 | 2.4783 | 1.5837 | 56.0613 | 20.6753 | 8.5912 | 10.4375 | 26.9605 | 0.6741
2026-09-13 06:00 | 66.919 | 22.041 | 5.515 | 3.355 | 2.674 | 0.732 | 0.784 | 0.159 | 0.957 | 1312.194 | 95.051 | 2.4849 | 1.6438 | 57.0846 | 20.1269 | 8.9381 | 10.2093 | 27.0368 | 0.6749
2026-09-13 08:00 | 66.515 | 22.024 | 5.458 | 3.323 | 2.584 | 0.753 | 0.751 | 0.15 | 0.786 | 1334.935 | 94.6596 | 2.5081 | 1.6425 | 56.6341 | 20.4181 | 8.8412 | 10.1119 | 26.7518 | 0.6442
2026-09-13 10:00 | 66.844 | 22 | 5.433 | 3.309 | 2.54 | 0.654 | 0.813 | 0.173 | 0.845 | 1296.464 | 95.2712 | 2.5166 | 1.6419 | 58.386 | 19.0276 | 8.7986 | 10.0693 | 26.7302 | 0.708
2026-09-13 12:00 | 66.985 | 22.147 | 5.45 | 3.318 | 2.422 | 0.635 | 0.737 | 0.201 | 0.683 | 1303.467 | 94.8805 | 2.5259 | 1.6426 | 58.4294 | 19.4163 | 8.8284 | 10.0967 | 26.7535 | 0.6859
2026-09-13 14:00 | 66.531 | 22.019 | 5.488 | 3.339 | 2.371 | 0.809 | 0.783 | 0.185 | 0.752 | 1302.389 | 94.6395 | 2.4945 | 1.6436 | 56.4915 | 20.5113 | 8.8936 | 10.1606 | 26.9448 | 0.7002
2026-09-13 16:00 | 67.059 | 21.799 | 5.485 | 3.407 | 2.657 | 0.752 | 0.823 | 0.211 | 1.349 | 1276.782 | 96.1777 | 2.4515 | 1.6099 | 57.9681 | 18.7666 | 8.7706 | 10.3675 | 27.1548 | 0.7525
2026-09-13 18:00 | 66.962 | 21.969 | 5.548 | 3.307 | 2.75 | 0.689 | 0.765 | 0.205 | 1.281 | 1291.962 | 95.3747 | 2.481 | 1.6777 | 56.4574 | 20.3936 | 9.1068 | 10.0632 | 27.0548 | 0.7084
2026-09-13 20:00 | 66.765 | 21.934 | 5.444 | 3.349 | 2.745 | 0.702 | 0.738 | 0.177 | 1.173 | 1303.361 | 95.3568 | 2.4945 | 1.6256 | 56.9627 | 19.9121 | 8.7601 | 10.191 | 26.7822 | 0.6626
2026-09-13 22:00 | 67.052 | 21.82 | 5.449 | 3.369 | 2.637 | 0.701 | 0.834 | 0.183 | 1.266 | 1294.371 | 96.1792 | 2.4745 | 1.6174 | 58.5595 | 18.3807 | 8.7395 | 10.2519 | 26.9442 | 0.7318
2026-09-14 | 66.726 | 21.912 | 5.401 | 3.318 | 2.482 | 0.75 | 0.786 | 0.182 | 0.949 | 1293.89 | 95.4818 | 2.5131 | 1.6278 | 58.0793 | 19.0067 | 8.6986 | 10.0967 | 26.6365 | 0.6992
2026-09-14 02:00 | 67.069 | 21.986 | 5.511 | 3.359 | 2.705 | 0.662 | 0.838 | 0.166 | 0.772 | 1303.721 | 95.4758 | 2.4787 | 1.6407 | 59.0872 | 18.4585 | 8.9207 | 10.2214 | 27.0948 | 0.7174
2026-09-14 04:00 | 67.26 | 21.917 | 5.597 | 3.322 | 2.678 | 0.717 | 0.807 | 0.177 | 1.124 | 1277.797 | 95.9057 | 2.4573 | 1.6848 | 58.2745 | 18.8738 | 9.2112 | 10.1088 | 27.2495 | 0.708
2026-09-14 06:00 | 66.906 | 21.832 | 5.532 | 3.278 | 2.5 | 0.69 | 0.849 | 0.188 | 1.233 | 1271.455 | 95.8703 | 2.4781 | 1.6876 | 57.6122 | 19.1297 | 9.1134 | 9.975 | 27.0085 | 0.7466
2026-09-14 08:00 | 67.076 | 22.008 | 5.569 | 3.35 | 2.544 | 0.749 | 0.745 | 0.189 | 0.95 | 1295.333 | 95.3172 | 2.4675 | 1.6624 | 57.599 | 19.6443 | 9.0896 | 10.194 | 27.1785 | 0.6792
2026-09-14 10:00 | 66.432 | 21.858 | 5.435 | 3.309 | 2.436 | 0.659 | 0.798 | 0.164 | 0.952 | 1302.97 | 95.2204 | 2.4998 | 1.6425 | 57.3246 | 19.4212 | 8.8039 | 10.0693 | 26.7123 | 0.6891
2026-09-14 12:00 | 66.363 | 21.973 | 5.495 | 3.326 | 2.458 | 0.639 | 0.773 | 0.166 | 0.741 | 1298.171 | 94.5741 | 2.491 | 1.6521 | 56.6583 | 20.2535 | 8.9342 | 10.121 | 26.9075 | 0.6746
2026-09-14 14:00 | 67.186 | 21.845 | 5.54 | 3.353 | 2.426 | 0.78 | 0.798 | 0.166 | 1.21 | 1281.267 | 96.1412 | 2.4564 | 1.6523 | 58.3292 | 18.626 | 9.0077 | 10.2032 | 27.1283 | 0.6911
2026-09-14 16:00 | 66.908 | 21.765 | 5.456 | 3.313 | 2.301 | 0.798 | 0.755 | 0.18 | 1.414 | 1285.684 | 96.2241 | 2.482 | 1.6468 | 57.5452 | 18.9882 | 8.8528 | 10.0815 | 26.7572 | 0.6768
2026-09-14 18:00 | 66.904 | 21.974 | 5.497 | 3.387 | 2.285 | 0.672 | 0.765 | 0.189 | 1.023 | 1308.678 | 95.2842 | 2.4734 | 1.623 | 57.5104 | 19.6136 | 8.8362 | 10.3066 | 27.0658 | 0.6924
2026-09-14 20:00 | 66.816 | 21.97 | 5.435 | 3.411 | 2.443 | 0.693 | 0.776 | 0.168 | 1.201 | 1289.339 | 95.2521 | 2.4836 | 1.5934 | 56.7802 | 20.153 | 8.6313 | 10.3797 | 26.9238 | 0.6786
2026-09-14 22:00 | 66.964 | 22.068 | 5.492 | 3.4 | 2.571 | 0.771 | 0.782 | 0.17 | 0.936 | 1283.119 | 95.0101 | 2.4818 | 1.6153 | 57.127 | 20.1723 | 8.801 | 10.3462 | 27.078 | 0.6846
2026-09-15 | 67.092 | 22.032 | 5.509 | 3.386 | 2.64 | 0.789 | 0.771 | 0.161 | 1.036 | 1286.967 | 95.3132 | 2.4769 | 1.627 | 57.3691 | 19.8865 | 8.8697 | 10.3036 | 27.0775 | 0.6683
2026-09-15 02:00 | 67.085 | 21.971 | 5.55 | 3.293 | 2.53 | 0.693 | 0.815 | 0.14 | 1.276 | 1293.278 | 95.5514 | 2.4846 | 1.6854 | 56.9585 | 20.0214 | 9.1357 | 10.0206 | 27.0142 | 0.6763
2026-09-15 04:00 | 67.166 | 21.931 | 5.504 | 3.312 | 2.43 | 0.769 | 0.829 | 0.162 | 1.152 | 1284.959 | 95.877 | 2.4876 | 1.6618 | 58.1622 | 18.9986 | 8.9817 | 10.0784 | 26.955 | 0.7075
2026-09-15 06:00 | 66.936 | 22.079 | 5.551 | 3.311 | 2.547 | 0.725 | 0.845 | 0.169 | 0.87 | 1305.649 | 94.913 | 2.4914 | 1.6765 | 57.0602 | 20.2542 | 9.1079 | 10.0754 | 27.1168 | 0.725
2026-09-15 08:00 | 67.09 | 22.016 | 5.499 | 3.313 | 2.574 | 0.689 | 0.776 | 0.159 | 1.211 | 1300.384 | 95.4514 | 2.4984 | 1.6598 | 57.2269 | 19.9479 | 8.9668 | 10.0815 | 26.8862 | 0.6696
2026-09-15 10:00 | 67.082 | 22.072 | 5.461 | 3.357 | 2.703 | 0.644 | 0.777 | 0.172 | 0.918 | 1299.49 | 95.2495 | 2.5031 | 1.6268 | 58.2822 | 19.3123 | 8.7916 | 10.2154 | 26.8852 | 0.6833
2026-09-15 12:00 | 66.96 | 21.989 | 5.471 | 3.352 | 2.601 | 0.731 | 0.83 | 0.171 | 0.716 | 1313.56 | 95.3795 | 2.4922 | 1.6322 | 58.9306 | 18.5852 | 8.8266 | 10.2001 | 26.956 | 0.7171
2026-09-15 14:00 | 66.37 | 21.948 | 5.39 | 3.378 | 2.567 | 0.728 | 0.811 | 0.183 | 0.676 | 1307.215 | 94.8003 | 2.5032 | 1.5956 | 57.5187 | 19.5328 | 8.5679 | 10.2793 | 26.7645 | 0.7166
2026-09-15 16:00 | 66.653 | 22.012 | 5.374 | 3.292 | 2.631 | 0.735 | 0.786 | 0.216 | 0.913 | 1323.959 | 95.0628 | 2.54 | 1.6324 | 57.43 | 19.7832 | 8.671 | 10.0176 | 26.531 | 0.7332
2026-09-15 18:00 | 67.057 | 21.836 | 5.489 | 3.337 | 2.597 | 0.736 | 0.856 | 0.174 | 1.071 | 1295.054 | 96.0883 | 2.4741 | 1.6449 | 58.9293 | 18.1475 | 8.8996 | 10.1545 | 27.0052 | 0.7372
2026-09-15 20:00 | 66.76 | 22.008 | 5.494 | 3.327 | 2.578 | 0.711 | 0.811 | 0.17 | 0.875 | 1304.603 | 95.0079 | 2.495 | 1.6513 | 57.263 | 19.8978 | 8.9298 | 10.1241 | 26.9488 | 0.7036
2026-09-15 22:00 | 67.053 | 22.032 | 5.513 | 3.302 | 2.509 | 0.659 | 0.723 | 0.165 | 1.083 | 1323.252 | 95.3253 | 2.4994 | 1.6696 | 57.483 | 19.8006 | 9.0225 | 10.048 | 26.8565 | 0.6407
2026-09-16 | 67.109 | 21.943 | 5.422 | 3.39 | 2.472 | 0.599 | 0.79 | 0.178 | 0.831 | 1304.658 | 95.8127 | 2.4901 | 1.5994 | 60.0699 | 17.5939 | 8.6324 | 10.3158 | 26.8615 | 0.6978
2026-09-16 02:00 | 67.172 | 21.884 | 5.448 | 3.36 | 2.617 | 0.648 | 0.749 | 0.2 | 1.116 | 1289.951 | 96.114 | 2.4846 | 1.6214 | 59.343 | 17.9731 | 8.7521 | 10.2245 | 26.853 | 0.6928
2026-09-16 04:00 | 67.014 | 22.007 | 5.481 | 3.409 | 2.696 | 0.638 | 0.758 | 0.219 | 0.912 | 1313.83 | 95.3216 | 2.4755 | 1.6078 | 58.3322 | 19.0882 | 8.7566 | 10.3736 | 27.0902 | 0.7178
2026-09-16 06:00 | 66.964 | 21.966 | 5.526 | 3.405 | 2.556 | 0.708 | 0.761 | 0.175 | 0.968 | 1286.845 | 95.3377 | 2.4595 | 1.6229 | 57.7161 | 19.4355 | 8.8826 | 10.3614 | 27.1752 | 0.6757
2026-09-16 08:00 | 67.002 | 21.962 | 5.493 | 3.359 | 2.604 | 0.614 | 0.797 | 0.181 | 0.992 | 1294.664 | 95.5006 | 2.481 | 1.6353 | 58.359 | 18.939 | 8.873 | 10.2214 | 27.0148 | 0.7054
2026-09-16 10:00 | 67.327 | 21.971 | 5.459 | 3.413 | 2.826 | 0.694 | 0.809 | 0.175 | 1.262 | 1301.37 | 95.9363 | 2.4764 | 1.5995 | 58.4376 | 18.9056 | 8.6916 | 10.3858 | 27.0402 | 0.7073
2026-09-16 12:00 | 67.389 | 21.96 | 5.432 | 3.307 | 2.583 | 0.726 | 0.796 | 0.164 | 1.608 | 1279.37 | 96.205 | 2.5129 | 1.6426 | 57.6067 | 19.5008 | 8.7994 | 10.0632 | 26.6968 | 0.6878
2026-09-16 14:00 | 67.246 | 21.954 | 5.408 | 3.416 | 2.462 | 0.696 | 0.827 | 0.197 | 1.331 | 1282.133 | 95.9656 | 2.488 | 1.5831 | 58.2887 | 18.9691 | 8.5513 | 10.3949 | 26.934 | 0.7412
2026-09-16 16:00 | 67.169 | 22.008 | 5.419 | 3.363 | 2.551 | 0.671 | 0.765 | 0.179 | 1.201 | 1296.168 | 95.6786 | 2.506 | 1.6114 | 58.1673 | 19.2155 | 8.6702 | 10.2336 | 26.7677 | 0.6824
2026-09-16 18:00 | 67.145 | 22.009 | 5.509 | 3.35 | 2.603 | 0.632 | 0.734 | 0.155 | 1.075 | 1307.822 | 95.5076 | 2.4844 | 1.6445 | 58.1001 | 19.2691 | 8.9306 | 10.194 | 26.9535 | 0.638
2026-09-16 20:00 | 66.719 | 22.017 | 5.449 | 3.307 | 2.458 | 0.549 | 0.829 | 0.179 | 1.128 | 1292.174 | 95.0048 | 2.5145 | 1.6477 | 56.7906 | 20.2799 | 8.8444 | 10.0632 | 26.7958 | 0.7245
2026-09-16 22:00 | 66.763 | 22.145 | 5.581 | 3.419 | 2.562 | 0.736 | 0.842 | 0.193 | 0.947 | 1291.315 | 94.2795 | 2.4606 | 1.6323 | 55.1535 | 21.8819 | 9.0047 | 10.404 | 27.4708 | 0.747
2026-09-17 | 67.215 | 22.002 | 5.528 | 3.365 | 2.484 | 0.661 | 0.751 | 0.192 | 1.431 | 1278.028 | 95.5901 | 2.4741 | 1.6428 | 56.7572 | 20.2621 | 8.9556 | 10.2397 | 27.0983 | 0.6862
2026-09-17 02:00 | 67.099 | 22.221 | 5.483 | 3.42 | 2.647 | 0.733 | 0.726 | 0.187 | 0.841 | 1306.482 | 94.6233 | 2.4959 | 1.6032 | 57.0408 | 20.676 | 8.7433 | 10.4071 | 27.057 | 0.6647
2026-09-17 04:00 | 67.289 | 21.902 | 5.608 | 3.422 | 2.622 | 0.765 | 0.857 | 0.162 | 1.37 | 1304.852 | 95.8979 | 2.4255 | 1.6388 | 57.1513 | 19.6781 | 9.0712 | 10.4131 | 27.5425 | 0.7259
2026-09-17 06:00 | 66.911 | 21.956 | 5.505 | 3.374 | 2.539 | 0.734 | 0.827 | 0.167 | 1.082 | 1298.276 | 95.3613 | 2.4728 | 1.6316 | 57.2235 | 19.7785 | 8.8794 | 10.2671 | 27.1005 | 0.7112
2026-09-17 08:00 | 66.721 | 21.845 | 5.445 | 3.366 | 2.543 | 0.744 | 0.788 | 0.195 | 1.34 | 1289.231 | 95.6176 | 2.4793 | 1.6176 | 56.6293 | 19.9085 | 8.734 | 10.2427 | 26.8915 | 0.7135
2026-09-17 10:00 | 66.609 | 21.83 | 5.449 | 3.339 | 2.53 | 0.803 | 0.812 | 0.202 | 1.171 | 1290.459 | 95.5322 | 2.4841 | 1.6319 | 56.8188 | 19.7225 | 8.7903 | 10.1606 | 26.8738 | 0.7363
2026-09-17 12:00 | 66.846 | 21.871 | 5.486 | 3.259 | 2.55 | 0.787 | 0.833 | 0.185 | 1.207 | 1301.281 | 95.7259 | 2.501 | 1.6833 | 57.2369 | 19.5246 | 9.0237 | 9.9171 | 26.8087 | 0.7331
2026-09-17 14:00 | 66.981 | 21.926 | 5.535 | 3.321 | 2.624 | 0.713 | 0.831 | 0.201 | 1.232 | 1291.505 | 95.5742 | 2.4758 | 1.6667 | 57.0599 | 19.8158 | 9.0486 | 10.1058 | 27.1092 | 0.7478
2026-09-17 16:00 | 66.923 | 22.012 | 5.465 | 3.344 | 2.575 | 0.651 | 0.871 | 0.224 | 1.113 | 1307.803 | 95.2561 | 2.4988 | 1.6343 | 57.2689 | 19.9048 | 8.8242 | 10.1758 | 27.014 | 0.7971
2026-09-17 18:00 | 67.098 | 22.261 | 5.521 | 3.293 | 2.659 | 0.624 | 0.876 | 0.198 | 0.74 | 1323.054 | 94.5228 | 2.5256 | 1.6766 | 57.3811 | 20.534 | 9.0589 | 10.0206 | 27.0462 | 0.7744
2026-09-17 20:00 | 67.084 | 22.099 | 5.49 | 3.315 | 2.646 | 0.652 | 0.805 | 0.166 | 0.989 | 1299.296 | 95.1409 | 2.5098 | 1.6561 | 57.6386 | 19.8753 | 8.9395 | 10.0875 | 26.8998 | 0.6957
2026-09-17 22:00 | 66.77 | 22.063 | 5.446 | 3.35 | 2.485 | 0.876 | 0.775 | 0.184 | 1.141 | 1269.469 | 94.8705 | 2.5083 | 1.6257 | 55.6218 | 21.2936 | 8.7637 | 10.194 | 26.8345 | 0.694
2026-09-18 | 67.347 | 22.1 | 5.41 | 3.351 | 2.579 | 0.721 | 0.826 | 0.196 | 1.368 | 1277.813 | 95.6064 | 2.5225 | 1.6144 | 57.4479 | 20.022 | 8.6666 | 10.1971 | 26.7918 | 0.7395
2026-09-18 02:00 | 67.402 | 21.93 | 5.493 | 3.335 | 2.673 | 0.716 | 0.797 | 0.156 | 1.298 | 1294.074 | 96.215 | 2.4841 | 1.6471 | 58.7283 | 18.5687 | 8.9136 | 10.1484 | 26.9358 | 0.6804
2026-09-18 04:00 | 66.747 | 21.93 | 5.473 | 3.304 | 2.751 | 0.709 | 0.836 | 0.178 | 1.284 | 1280.615 | 95.3396 | 2.4986 | 1.6565 | 56.3175 | 20.3874 | 8.9131 | 10.0541 | 26.867 | 0.7281
2026-09-18 06:00 | 66.797 | 21.993 | 5.392 | 3.275 | 2.565 | 0.658 | 0.774 | 0.19 | 1.187 | 1290.015 | 95.3266 | 2.5376 | 1.6464 | 57.1682 | 19.9262 | 8.7475 | 9.9658 | 26.5088 | 0.6993
2026-09-18 08:00 | 66.74 | 21.782 | 5.511 | 3.302 | 2.615 | 0.726 | 0.764 | 0.204 | 1.283 | 1279.317 | 95.8373 | 2.4716 | 1.669 | 57.1169 | 19.36 | 9.0172 | 10.048 | 26.9305 | 0.7067
2026-09-18 10:00 | 66.743 | 21.908 | 5.4 | 3.307 | 2.77 | 0.782 | 0.778 | 0.161 | 1.351 | 1266.211 | 95.5328 | 2.5161 | 1.6329 | 56.4736 | 20.2066 | 8.7146 | 10.0632 | 26.5798 | 0.6729
2026-09-18 12:00 | 66.755 | 21.681 | 5.486 | 3.309 | 2.714 | 0.729 | 0.825 | 0.212 | 1.519 | 1255.385 | 96.2843 | 2.4652 | 1.6579 | 57.1342 | 19.0574 | 8.9391 | 10.0693 | 26.9402 | 0.7548
2026-09-18 14:00 | 66.492 | 21.761 | 5.583 | 3.295 | 2.602 | 0.696 | 0.847 | 0.198 | 1.167 | 1290.099 | 95.4515 | 2.4511 | 1.6944 | 56.351 | 19.8776 | 9.2198 | 10.0267 | 27.2078 | 0.7553
2026-09-18 16:00 | 66.449 | 21.888 | 5.411 | 3.29 | 2.624 | 0.751 | 0.816 | 0.185 | 0.844 | 1275.099 | 95.1857 | 2.5156 | 1.6447 | 57.5315 | 19.3511 | 8.7725 | 10.0115 | 26.6365 | 0.7219
2026-09-18 18:00 | 66.828 | 22.083 | 5.495 | 3.35 | 2.501 | 0.652 | 0.804 | 0.179 | 0.679 | 1305.311 | 94.7996 | 2.4967 | 1.6403 | 57.8964 | 19.6349 | 8.8936 | 10.194 | 27.0055 | 0.708
2026-09-18 20:00 | 66.965 | 22.175 | 5.502 | 3.287 | 2.539 | 0.602 | 0.836 | 0.189 | 0.936 | 1283.404 | 94.6918 | 2.523 | 1.6739 | 56.8943 | 20.6547 | 9.0187 | 10.0023 | 26.9268 | 0.7391
2026-09-18 22:00 | 66.749 | 22.01 | 5.432 | 3.348 | 2.475 | 0.611 | 0.824 | 0.211 | 1.125 | 1291.228 | 95.0651 | 2.5068 | 1.6225 | 56.8569 | 20.2098 | 8.73 | 10.188 | 26.864 | 0.7532
2026-09-19 | 66.991 | 22.094 | 5.421 | 3.327 | 2.406 | 0.601 | 0.817 | 0.173 | 1.028 | 1300.528 | 95.1272 | 2.5256 | 1.6294 | 57.731 | 19.7912 | 8.7364 | 10.1241 | 26.7388 | 0.7106
2026-09-19 02:00 | 66.629 | 21.941 | 5.486 | 3.335 | 2.528 | 0.712 | 0.781 | 0.17 | 1.261 | 1288.974 | 95.081 | 2.4874 | 1.645 | 55.7069 | 20.8796 | 8.8951 | 10.1484 | 26.9128 | 0.6839
2026-09-19 04:00 | 66.622 | 21.972 | 5.55 | 3.292 | 2.557 | 0.689 | 0.774 | 0.174 | 1.007 | 1280.06 | 94.8891 | 2.485 | 1.6859 | 56.174 | 20.6161 | 9.1374 | 10.0176 | 27.005 | 0.6833
2026-09-19 06:00 | 67.143 | 22.023 | 5.569 | 3.294 | 2.672 | 0.714 | 0.803 | 0.227 | 0.978 | 1265.359 | 95.4049 | 2.4848 | 1.6906 | 57.8236 | 19.5178 | 9.1844 | 10.0236 | 27.1485 | 0.7554
2026-09-19 08:00 | 67.154 | 22.025 | 5.511 | 3.362 | 2.668 | 0.751 | 0.819 | 0.21 | 0.912 | 1306.059 | 95.4458 | 2.4822 | 1.6392 | 58.3088 | 19.1575 | 8.9156 | 10.2306 | 27.1265 | 0.7489
2026-09-19 10:00 | 66.946 | 21.901 | 5.513 | 3.247 | 2.627 | 0.794 | 0.838 | 0.19 | 1.295 | 1275.963 | 95.721 | 2.5001 | 1.6979 | 56.8736 | 19.8847 | 9.1155 | 9.8806 | 26.8728 | 0.7414
2026-09-19 12:00 | 66.962 | 21.912 | 5.414 | 3.356 | 2.597 | 0.75 | 0.809 | 0.18 | 1.2 | 1273.065 | 95.7646 | 2.4985 | 1.6132 | 57.8766 | 19.1596 | 8.6687 | 10.2123 | 26.782 | 0.7123
2026-09-19 14:00 | 67.044 | 21.893 | 5.495 | 3.357 | 2.603 | 0.715 | 0.774 | 0.177 | 1.175 | 1275.451 | 95.8229 | 2.4732 | 1.6369 | 58.0108 | 19.0039 | 8.8817 | 10.2154 | 26.9892 | 0.6863
2026-09-19 16:00 | 67.021 | 21.875 | 5.459 | 3.335 | 2.461 | 0.746 | 0.809 | 0.185 | 1.188 | 1311.647 | 95.937 | 2.4875 | 1.6369 | 58.1859 | 18.8202 | 8.8235 | 10.1484 | 26.8748 | 0.7173
2026-09-19 18:00 | 66.87 | 22.195 | 5.439 | 3.357 | 2.577 | 0.669 | 0.728 | 0.164 | 0.846 | 1325.032 | 94.5212 | 2.5233 | 1.6202 | 56.854 | 20.7424 | 8.7333 | 10.2154 | 26.7622 | 0.643
2026-09-19 20:00 | 66.975 | 21.976 | 5.447 | 3.362 | 2.451 | 0.664 | 0.801 | 0.137 | 0.808 | 1293.883 | 95.48 | 2.4947 | 1.6202 | 59.0539 | 18.4549 | 8.746 | 10.2306 | 26.8435 | 0.6641
2026-09-19 22:00 | 67.183 | 22.209 | 5.552 | 3.344 | 2.531 | 0.652 | 0.822 | 0.18 | 0.658 | 1299.445 | 94.7438 | 2.4965 | 1.6603 | 58.0951 | 19.8462 | 9.0548 | 10.1758 | 27.182 | 0.7209
2026-09-20 | 66.792 | 21.91 | 5.44 | 3.388 | 2.632 | 0.713 | 0.834 | 0.175 | 1.125 | 1300.126 | 95.4589 | 2.4819 | 1.6057 | 57.3901 | 19.5209 | 8.6835 | 10.3097 | 26.952 | 0.7238
2026-09-20 02:00 | 66.883 | 22.019 | 5.499 | 3.304 | 2.566 | 0.707 | 0.773 | 0.183 | 0.987 | 1294.327 | 95.1535 | 2.5013 | 1.6643 | 57.2348 | 19.9505 | 8.982 | 10.0541 | 26.887 | 0.6916
2026-09-20 04:00 | 67.266 | 22.092 | 5.499 | 3.376 | 2.559 | 0.758 | 0.776 | 0.201 | 1.287 | 1292.816 | 95.3576 | 2.4892 | 1.6289 | 56.7695 | 20.5108 | 8.8602 | 10.2732 | 27.07 | 0.7116
2026-09-20 06:00 | 67.299 | 22.123 | 5.488 | 3.35 | 2.637 | 0.746 | 0.821 | 0.191 | 1.175 | 1288.216 | 95.3274 | 2.5032 | 1.6382 | 57.2695 | 20.2225 | 8.875 | 10.194 | 27.0135 | 0.7312
2026-09-20 08:00 | 67.215 | 22.157 | 5.461 | 3.306 | 2.552 | 0.739 | 0.819 | 0.188 | 0.982 | 1303.647 | 95.1616 | 2.5273 | 1.6518 | 57.7191 | 19.9808 | 8.8779 | 10.0602 | 26.8285 | 0.7269
2026-09-20 10:00 | 66.994 | 22.214 | 5.394 | 3.317 | 2.511 | 0.625 | 0.736 | 0.178 | 0.798 | 1308.449 | 94.7311 | 2.5501 | 1.6262 | 57.8948 | 20.0117 | 8.6817 | 10.0936 | 26.5593 | 0.6623
2026-09-20 12:00 | 67.084 | 22.015 | 5.462 | 3.328 | 2.758 | 0.565 | 0.809 | 0.177 | 0.86 | 1292.498 | 95.4927 | 2.5046 | 1.6412 | 59.2198 | 18.4416 | 8.8433 | 10.1271 | 26.86 | 0.7093
2026-09-20 14:00 | 67.613 | 21.964 | 5.526 | 3.428 | 2.693 | 0.714 | 0.767 | 0.146 | 1.015 | 1298.985 | 96.2489 | 2.453 | 1.612 | 60.132 | 17.6072 | 8.8437 | 10.4314 | 27.204 | 0.6507
2026-09-20 16:00 | 67.549 | 22.184 | 5.52 | 3.392 | 2.588 | 0.782 | 0.774 | 0.17 | 0.968 | 1323.903 | 95.3629 | 2.4892 | 1.6274 | 58.2887 | 19.6286 | 8.8887 | 10.3219 | 27.136 | 0.6793
2026-09-20 18:00 | 67.385 | 22.146 | 5.46 | 3.446 | 2.654 | 0.628 | 0.874 | 0.18 | 0.863 | 1314.874 | 95.3226 | 2.4866 | 1.5844 | 59.1023 | 18.9058 | 8.6384 | 10.4862 | 27.1875 | 0.7551
2026-09-20 20:00 | 67.396 | 22.281 | 5.465 | 3.349 | 2.57 | 0.691 | 0.801 | 0.189 | 1.007 | 1297.999 | 94.9074 | 2.5279 | 1.6318 | 57.4603 | 20.5315 | 8.8157 | 10.191 | 26.9202 | 0.7161
2026-09-20 22:00 | 67.088 | 21.924 | 5.563 | 3.315 | 2.637 | 0.619 | 0.816 | 0.148 | 1.287 | 1322.061 | 95.6947 | 2.4695 | 1.6781 | 57.3754 | 19.5721 | 9.133 | 10.0875 | 27.1118 | 0.6849
2026-09-21 | 66.762 | 22.089 | 5.597 | 3.375 | 2.588 | 0.666 | 0.841 | 0.161 | 0.911 | 1302.362 | 94.5003 | 2.462 | 1.6584 | 55.8767 | 21.1758 | 9.1216 | 10.2701 | 27.3868 | 0.7144
2026-09-21 02:00 | 66.911 | 21.928 | 5.544 | 3.383 | 2.407 | 0.759 | 0.825 | 0.171 | 0.992 | 1278.93 | 95.3973 | 2.4564 | 1.6388 | 57.4565 | 19.5224 | 8.9676 | 10.2945 | 27.2398 | 0.7138
2026-09-21 04:00 | 67.084 | 21.913 | 5.545 | 3.335 | 2.643 | 0.825 | 0.829 | 0.165 | 1.137 | 1297.61 | 95.7423 | 2.4677 | 1.6627 | 57.5582 | 19.4027 | 9.0514 | 10.1484 | 27.1328 | 0.7105
2026-09-21 06:00 | 67.062 | 21.814 | 5.551 | 3.378 | 2.629 | 0.851 | 0.846 | 0.157 | 1.39 | 1284.169 | 96.0429 | 2.4431 | 1.6433 | 57.0151 | 19.5285 | 8.9946 | 10.2793 | 27.2565 | 0.7137
2026-09-21 08:00 | 67.086 | 21.989 | 5.566 | 3.334 | 2.623 | 0.758 | 0.782 | 0.163 | 0.94 | 1306.127 | 95.4225 | 2.4707 | 1.6695 | 57.8421 | 19.4064 | 9.1088 | 10.1454 | 27.1445 | 0.6776
2026-09-21 10:00 | 67.058 | 21.9 | 5.564 | 3.273 | 2.408 | 0.733 | 0.822 | 0.155 | 1.294 | 1282.221 | 95.7794 | 2.4782 | 1.7 | 57.1354 | 19.6844 | 9.2067 | 9.9597 | 27.0332 | 0.6959
2026-09-21 12:00 | 67.412 | 22.123 | 5.559 | 3.316 | 2.492 | 0.656 | 0.84 | 0.192 | 1.275 | 1307.071 | 95.4041 | 2.4927 | 1.6764 | 57.1508 | 20.3121 | 9.1207 | 10.0906 | 27.17 | 0.7447
2026-09-21 14:00 | 66.773 | 22.02 | 5.487 | 3.45 | 2.552 | 0.619 | 0.779 | 0.179 | 0.918 | 1306.874 | 94.8842 | 2.4639 | 1.5904 | 57.1832 | 19.9924 | 8.7032 | 10.4984 | 27.1815 | 0.6916
2026-09-21 16:00 | 67.039 | 21.958 | 5.447 | 3.407 | 2.621 | 0.619 | 0.82 | 0.196 | 1.116 | 1308.036 | 95.6001 | 2.48 | 1.5988 | 58.2614 | 19.0012 | 8.6699 | 10.3675 | 27.0228 | 0.7356
2026-09-21 18:00 | 67.181 | 22.048 | 5.512 | 3.359 | 2.618 | 0.573 | 0.864 | 0.183 | 1.044 | 1288.688 | 95.3979 | 2.4854 | 1.641 | 58.2117 | 19.2967 | 8.9234 | 10.2214 | 27.1408 | 0.7515
2026-09-21 20:00 | 67.167 | 22.009 | 5.404 | 3.403 | 2.458 | 0.69 | 0.851 | 0.209 | 1.365 | 1295.581 | 95.6606 | 2.499 | 1.588 | 57.4733 | 19.7419 | 8.5627 | 10.3553 | 26.9288 | 0.769
2026-09-21 22:00 | 66.757 | 22.052 | 5.395 | 3.355 | 2.547 | 0.697 | 0.81 | 0.186 | 1.056 | 1292.192 | 94.9704 | 2.5202 | 1.608 | 56.8445 | 20.3396 | 8.6201 | 10.2093 | 26.7298 | 0.719
2026-09-22 | 66.693 | 22.023 | 5.453 | 3.328 | 2.62 | 0.641 | 0.793 | 0.203 | 1.05 | 1294.565 | 94.9203 | 2.508 | 1.6385 | 56.6374 | 20.4127 | 8.8195 | 10.1271 | 26.843 | 0.7248
2026-09-22 02:00 | 66.403 | 22.049 | 5.572 | 3.331 | 2.704 | 0.757 | 0.878 | 0.177 | 0.709 | 1315.333 | 94.219 | 2.4766 | 1.6728 | 55.5129 | 21.3356 | 9.1297 | 10.1362 | 27.2658 | 0.7547
2026-09-22 04:00 | 66.663 | 21.982 | 5.564 | 3.297 | 2.606 | 0.601 | 0.783 | 0.168 | 1.131 | 1309.969 | 94.8829 | 2.4808 | 1.6876 | 55.9099 | 20.844 | 9.1661 | 10.0328 | 27.0612 | 0.6832
2026-09-22 06:00 | 66.787 | 21.974 | 5.504 | 3.369 | 2.595 | 0.681 | 0.784 | 0.179 | 0.926 | 1286.738 | 95.1222 | 2.4765 | 1.6337 | 57.382 | 19.7105 | 8.8853 | 10.2519 | 27.0552 | 0.6949
2026-09-22 08:00 | 66.758 | 21.98 | 5.547 | 3.405 | 2.544 | 0.652 | 0.789 | 0.179 | 0.494 | 1299.394 | 94.9579 | 2.4553 | 1.6291 | 58.7193 | 18.7188 | 8.9383 | 10.3614 | 27.2702 | 0.6982
2026-09-22 10:00 | 66.99 | 21.831 | 5.529 | 3.357 | 2.469 | 0.641 | 0.752 | 0.196 | 0.958 | 1307.869 | 95.9288 | 2.4568 | 1.647 | 59.1282 | 17.9832 | 8.9718 | 10.2154 | 27.0882 | 0.6908
2026-09-22 12:00 | 67.118 | 21.963 | 5.48 | 3.329 | 2.382 | 0.534 | 0.777 | 0.184 | 0.905 | 1303.042 | 95.7097 | 2.4932 | 1.6461 | 59.5362 | 18.0538 | 8.8893 | 10.1301 | 26.8913 | 0.6953
2026-09-22 14:00 | 66.945 | 22.093 | 5.547 | 3.234 | 2.501 | 0.644 | 0.839 | 0.163 | 0.828 | 1307.925 | 94.9467 | 2.516 | 1.7152 | 57.5295 | 19.9404 | 9.2276 | 9.8411 | 26.9195 | 0.7151
2026-09-22 16:00 | 67.173 | 22.139 | 5.555 | 3.308 | 2.449 | 0.698 | 0.816 | 0.17 | 0.869 | 1300.408 | 95.019 | 2.4979 | 1.6793 | 57.6276 | 19.9983 | 9.1236 | 10.0662 | 27.094 | 0.7069
2026-09-22 18:00 | 67.661 | 22.143 | 5.542 | 3.38 | 2.508 | 0.639 | 0.78 | 0.22 | 1.063 | 1292.984 | 95.6516 | 2.4818 | 1.6396 | 58.9467 | 19.0146 | 8.9673 | 10.2853 | 27.231 | 0.7332
2026-09-22 20:00 | 67.177 | 22.13 | 5.576 | 3.343 | 2.426 | 0.693 | 0.804 | 0.178 | 1.009 | 1278.64 | 94.9946 | 2.4812 | 1.668 | 56.9654 | 20.472 | 9.12 | 10.1727 | 27.2318 | 0.707
2026-09-22 22:00 | 67.317 | 22.163 | 5.557 | 3.335 | 2.553 | 0.66 | 0.835 | 0.215 | 0.946 | 1290.516 | 95.1055 | 2.4925 | 1.6663 | 57.7742 | 19.9564 | 9.0832 | 10.1484 | 27.2248 | 0.7644
2026-09-23 | 67.045 | 22.122 | 5.503 | 3.358 | 2.534 | 0.738 | 0.779 | 0.195 | 0.889 | 1304.483 | 94.9406 | 2.4966 | 1.6388 | 57.318 | 20.1831 | 8.9012 | 10.2184 | 27.0385 | 0.7076
2026-09-23 02:00 | 67.096 | 22.018 | 5.453 | 3.367 | 2.399 | 0.696 | 0.754 | 0.19 | 0.945 | 1292.92 | 95.4784 | 2.4964 | 1.6195 | 58.5309 | 18.9699 | 8.7535 | 10.2458 | 26.8788 | 0.6861
2026-09-23 04:00 | 66.923 | 22.105 | 5.435 | 3.283 | 2.405 | 0.619 | 0.824 | 0.168 | 0.95 | 1291.447 | 95.0054 | 2.5356 | 1.6555 | 57.6057 | 19.9173 | 8.8479 | 9.9902 | 26.6838 | 0.7102
2026-09-23 06:00 | 66.828 | 22.103 | 5.494 | 3.343 | 2.446 | 0.626 | 0.783 | 0.18 | 1.065 | 1308.216 | 94.732 | 2.5012 | 1.6434 | 56.2638 | 20.9239 | 8.9027 | 10.1727 | 26.9668 | 0.6952
2026-09-23 08:00 | 66.74 | 21.971 | 5.511 | 3.314 | 2.498 | 0.695 | 0.795 | 0.203 | 0.923 | 1315.983 | 95.1039 | 2.4896 | 1.6629 | 57.2173 | 19.8261 | 8.9969 | 10.0845 | 26.9875 | 0.7261
2026-09-23 10:00 | 67.075 | 21.84 | 5.519 | 3.303 | 2.641 | 0.638 | 0.855 | 0.201 | 1.291 | 1309.931 | 96.0803 | 2.4756 | 1.6709 | 58.2032 | 18.7068 | 9.0367 | 10.051 | 27.0448 | 0.7636
2026-09-23 12:00 | 67.532 | 22.091 | 5.51 | 3.214 | 2.685 | 0.755 | 0.785 | 0.194 | 1.061 | 1334.447 | 95.8639 | 2.5322 | 1.7144 | 58.9464 | 18.8657 | 9.1634 | 9.7802 | 26.7405 | 0.7105
2026-09-23 14:00 | 66.975 | 21.908 | 5.423 | 3.242 | 2.523 | 0.768 | 0.831 | 0.201 | 1.296 | 1290.463 | 95.8856 | 2.5283 | 1.6727 | 57.6203 | 19.3415 | 8.8855 | 9.8654 | 26.5955 | 0.7478
2026-09-23 16:00 | 66.842 | 21.989 | 5.515 | 3.359 | 2.606 | 0.703 | 0.791 | 0.177 | 1.248 | 1289.126 | 95.1349 | 2.4779 | 1.6419 | 56.0587 | 20.7518 | 8.9313 | 10.2214 | 27.0708 | 0.6975
2026-09-23 18:00 | 67.116 | 21.967 | 5.531 | 3.356 | 2.571 | 0.614 | 0.725 | 0.19 | 1.472 | 1273.618 | 95.5856 | 2.4718 | 1.6481 | 56.5801 | 20.2954 | 8.9788 | 10.2123 | 27.059 | 0.667
2026-09-23 20:00 | 66.913 | 21.928 | 5.451 | 3.395 | 2.63 | 0.572 | 0.781 | 0.199 | 1.483 | 1281.035 | 95.5391 | 2.4789 | 1.6056 | 56.6067 | 20.1635 | 8.7008 | 10.331 | 26.9717 | 0.7129
2026-09-23 22:00 | 66.373 | 21.904 | 5.486 | 3.348 | 2.493 | 0.671 | 0.8 | 0.2 | 1.266 | 1288.839 | 94.8445 | 2.4795 | 1.6386 | 55.0239 | 21.2887 | 8.8731 | 10.188 | 26.991 | 0.7264
2026-09-24 | 66.085 | 21.782 | 5.53 | 3.377 | 2.396 | 0.772 | 0.755 | 0.186 | 1.26 | 1266.717 | 94.7998 | 2.4455 | 1.6375 | 54.178 | 21.5771 | 8.9406 | 10.2762 | 27.1292 | 0.6828
2026-09-24 02:00 | 66.549 | 21.837 | 5.377 | 3.262 | 2.467 | 0.696 | 0.869 | 0.215 | 1.612 | 1282.775 | 95.6043 | 2.5277 | 1.6484 | 55.625 | 20.6432 | 8.7297 | 9.9263 | 26.5545 | 0.7868
2026-09-24 04:00 | 66.872 | 22.081 | 5.331 | 3.341 | 2.521 | 0.688 | 0.824 | 0.181 | 1.212 | 1288.963 | 95.1386 | 2.5462 | 1.5956 | 56.9328 | 20.3561 | 8.4742 | 10.1667 | 26.5153 | 0.7232
2026-09-24 06:00 | 66.738 | 22.07 | 5.49 | 3.305 | 2.386 | 0.583 | 0.784 | 0.195 | 1.096 | 1280.583 | 94.7681 | 2.5094 | 1.6611 | 56.2259 | 20.8579 | 8.9564 | 10.0571 | 26.8852 | 0.7109
2026-09-24 08:00 | 66.763 | 22.098 | 5.434 | 3.34 | 2.549 | 0.66 | 0.787 | 0.175 | 1.101 | 1287.29 | 94.7564 | 2.5186 | 1.6269 | 56.2011 | 20.9569 | 8.7488 | 10.1636 | 26.779 | 0.6928
2026-09-24 10:00 | 67.241 | 22.073 | 5.509 | 3.344 | 2.483 | 0.644 | 0.816 | 0.154 | 1.282 | 1260.527 | 95.4062 | 2.4933 | 1.6474 | 57.1362 | 20.1797 | 8.9408 | 10.1758 | 27.021 | 0.6909
2026-09-24 12:00 | 66.967 | 21.988 | 5.53 | 3.339 | 2.416 | 0.735 | 0.791 | 0.197 | 1.207 | 1270.623 | 95.3102 | 2.4792 | 1.6562 | 56.5786 | 20.3567 | 9.0049 | 10.1606 | 27.0908 | 0.7175
2026-09-24 14:00 | 67.3 | 22.067 | 5.554 | 3.346 | 2.431 | 0.681 | 0.805 | 0.182 | 1.192 | 1287.109 | 95.439 | 2.4794 | 1.6599 | 57.3777 | 19.9803 | 9.0567 | 10.1819 | 27.1775 | 0.7117
2026-09-24 16:00 | 67.29 | 22.186 | 5.477 | 3.43 | 2.459 | 0.883 | 0.804 | 0.18 | 1.056 | 1302.849 | 95.0247 | 2.4908 | 1.5968 | 56.8073 | 20.7518 | 8.7105 | 10.4375 | 27.1325 | 0.709
2026-09-24 18:00 | 67.184 | 22.006 | 5.485 | 3.325 | 2.378 | 0.818 | 0.803 | 0.176 | 1.4 | 1292.294 | 95.6351 | 2.4978 | 1.6496 | 56.6251 | 20.3732 | 8.9094 | 10.118 | 26.9152 | 0.7044
2026-09-24 20:00 | 67.266 | 22.078 | 5.499 | 3.258 | 2.479 | 0.723 | 0.736 | 0.153 | 1.191 | 1285.517 | 95.5145 | 2.5212 | 1.6878 | 57.5353 | 19.893 | 9.0598 | 9.9141 | 26.7165 | 0.6373
2026-09-24 22:00 | 67.167 | 22.31 | 5.567 | 3.319 | 2.543 | 0.763 | 0.785 | 0.153 | 0.745 | 1297.721 | 94.3431 | 2.5107 | 1.6773 | 56.5266 | 21.3191 | 9.1368 | 10.0997 | 27.1068 | 0.6695
2026-09-25 | 67.06 | 22.016 | 5.597 | 3.361 | 2.582 | 0.665 | 0.794 | 0.195 | 0.984 | 1296.386 | 95.2098 | 2.4577 | 1.6653 | 57.3703 | 19.8397 | 9.1452 | 10.2275 | 27.3423 | 0.7175
2026-09-25 02:00 | 67.253 | 21.929 | 5.484 | 3.314 | 2.613 | 0.624 | 0.835 | 0.23 | 1.703 | 1297.156 | 96.0395 | 2.4925 | 1.6548 | 56.8335 | 19.9953 | 8.9253 | 10.0845 | 26.9735 | 0.7794
2026-09-25 04:00 | 67.391 | 22.163 | 5.49 | 3.314 | 2.48 | 0.647 | 0.808 | 0.192 | 1.376 | 1287.596 | 95.3349 | 2.5174 | 1.6566 | 56.8422 | 20.6596 | 8.9412 | 10.0845 | 26.9265 | 0.7237
2026-09-25 06:00 | 66.88 | 21.982 | 5.492 | 3.348 | 2.617 | 0.622 | 0.855 | 0.194 | 1.186 | 1280.802 | 95.262 | 2.4867 | 1.6404 | 56.9202 | 20.0818 | 8.889 | 10.188 | 27.058 | 0.7566
2026-09-25 08:00 | 66.495 | 22.003 | 5.484 | 3.332 | 2.547 | 0.756 | 0.873 | 0.181 | 0.854 | 1288.891 | 94.6611 | 2.4958 | 1.6459 | 56.2393 | 20.6557 | 8.8949 | 10.1393 | 27.003 | 0.7554
2026-09-25 10:00 | 67.061 | 22.063 | 5.536 | 3.411 | 2.543 | 0.768 | 0.817 | 0.189 | 1.054 | 1287.785 | 95.0869 | 2.466 | 1.623 | 56.7768 | 20.4222 | 8.899 | 10.3797 | 27.2887 | 0.7266
2026-09-25 12:00 | 67.562 | 22.003 | 5.447 | 3.377 | 2.638 | 0.805 | 0.785 | 0.19 | 1.348 | 1251.557 | 96.1998 | 2.4935 | 1.613 | 58.6165 | 18.8623 | 8.7207 | 10.2762 | 26.9142 | 0.7065
2026-09-25 14:00 | 66.986 | 22.081 | 5.478 | 3.379 | 2.56 | 0.759 | 0.827 | 0.204 | 1.174 | 1269.149 | 95.0329 | 2.4931 | 1.6212 | 56.3072 | 20.8281 | 8.7994 | 10.2823 | 27.0677 | 0.7482
2026-09-25 16:00 | 67.365 | 21.963 | 5.532 | 3.418 | 2.559 | 0.854 | 0.791 | 0.159 | 1.314 | 1277.728 | 95.8989 | 2.454 | 1.6185 | 57.4875 | 19.5994 | 8.8765 | 10.401 | 27.2365 | 0.6795
2026-09-25 18:00 | 66.914 | 21.864 | 5.527 | 3.37 | 2.593 | 0.842 | 0.83 | 0.16 | 1.14 | 1303.358 | 95.685 | 2.4575 | 1.6401 | 57.2487 | 19.4957 | 8.9445 | 10.2549 | 27.1535 | 0.7061
2026-09-25 20:00 | 66.559 | 21.892 | 5.509 | 3.38 | 2.555 | 0.756 | 0.812 | 0.157 | 0.977 | 1314.161 | 95.0908 | 2.4628 | 1.6299 | 56.6061 | 20.0607 | 8.8799 | 10.2853 | 27.101 | 0.6913
2026-09-25 22:00 | 66.752 | 22.034 | 5.559 | 3.31 | 2.436 | 0.795 | 0.8 | 0.173 | 0.706 | 1331.309 | 94.8097 | 2.4844 | 1.6795 | 57.0689 | 20.1187 | 9.1308 | 10.0723 | 27.0975 | 0.6994
2026-09-26 | 66.625 | 22.103 | 5.622 | 3.296 | 2.615 | 0.836 | 0.811 | 0.159 | 0.551 | 1338.256 | 94.2832 | 2.4785 | 1.7057 | 56.1383 | 21.0186 | 9.3215 | 10.0297 | 27.252 | 0.6926
2026-09-26 02:00 | 66.97 | 22.142 | 5.498 | 3.326 | 2.677 | 0.835 | 0.762 | 0.156 | 0.856 | 1301.25 | 94.7951 | 2.5093 | 1.653 | 56.7977 | 20.6329 | 8.9421 | 10.121 | 26.8955 | 0.6574
2026-09-26 04:00 | 66.735 | 22.084 | 5.54 | 3.327 | 2.629 | 0.703 | 0.817 | 0.17 | 0.939 | 1313.345 | 94.6127 | 2.4906 | 1.6652 | 56.0368 | 21.0406 | 9.0517 | 10.1241 | 27.0928 | 0.7076
2026-09-26 06:00 | 66.899 | 22.144 | 5.459 | 3.4 | 2.7 | 0.679 | 0.811 | 0.179 | 1.068 | 1291.023 | 94.6843 | 2.4996 | 1.6056 | 56.2315 | 21.0658 | 8.7135 | 10.3462 | 27.017 | 0.7126
2026-09-26 08:00 | 66.915 | 22.106 | 5.455 | 3.366 | 2.619 | 0.862 | 0.808 | 0.202 | 1.044 | 1325.796 | 94.8858 | 2.5061 | 1.6206 | 56.2367 | 20.9529 | 8.7605 | 10.2427 | 26.9485 | 0.7337
2026-09-26 10:00 | 67.041 | 22.155 | 5.523 | 3.356 | 2.532 | 0.732 | 0.866 | 0.157 | 1.248 | 1313.027 | 94.781 | 2.4952 | 1.6457 | 55.475 | 21.668 | 8.9576 | 10.2123 | 27.143 | 0.7268
2026-09-26 12:00 | 67.152 | 22.085 | 5.578 | 3.329 | 2.629 | 0.656 | 0.795 | 0.153 | 1.276 | 1297.442 | 95.1379 | 2.4795 | 1.6756 | 56.2308 | 20.8972 | 9.149 | 10.1301 | 27.1722 | 0.6761
2026-09-26 14:00 | 67.42 | 21.916 | 5.433 | 3.38 | 2.589 | 0.653 | 0.856 | 0.149 | 1.572 | 1286.44 | 96.3518 | 2.4868 | 1.6074 | 58.311 | 18.8434 | 8.6785 | 10.2853 | 26.909 | 0.7122
2026-09-26 16:00 | 67.508 | 22.08 | 5.441 | 3.358 | 2.587 | 0.637 | 0.8 | 0.147 | 1.388 | 1305.648 | 95.8552 | 2.5094 | 1.6203 | 58.1952 | 19.4009 | 8.7369 | 10.2184 | 26.8255 | 0.6734
2026-09-26 18:00 | 67.398 | 21.942 | 5.446 | 3.335 | 2.589 | 0.68 | 0.79 | 0.153 | 1.352 | 1285.401 | 96.2394 | 2.4988 | 1.633 | 58.8194 | 18.5343 | 8.7891 | 10.1484 | 26.7848 | 0.6728
2026-09-26 20:00 | 66.897 | 22.077 | 5.365 | 3.31 | 2.613 | 0.736 | 0.815 | 0.152 | 0.965 | 1299.253 | 95.1623 | 2.5449 | 1.6208 | 57.7495 | 19.7285 | 8.6167 | 10.0723 | 26.5095 | 0.6883
2026-09-26 22:00 | 66.452 | 21.853 | 5.335 | 3.316 | 2.467 | 0.614 | 0.804 | 0.176 | 1.171 | 1284.165 | 95.4234 | 2.5261 | 1.6089 | 57.3426 | 19.3933 | 8.5271 | 10.0906 | 26.446 | 0.705
2026-09-27 | 66.317 | 21.882 | 5.406 | 3.334 | 2.525 | 0.695 | 0.817 | 0.179 | 0.896 | 1304.017 | 94.9886 | 2.5037 | 1.6215 | 56.9584 | 19.7663 | 8.6848 | 10.1454 | 26.7155 | 0.7166
2026-09-27 02:00 | 66.738 | 21.969 | 5.43 | 3.267 | 2.624 | 0.81 | 0.86 | 0.214 | 1.028 | 1304.777 | 95.2799 | 2.526 | 1.6621 | 57.0803 | 19.9237 | 8.8617 | 9.9415 | 26.7147 | 0.7799
2026-09-27 04:00 | 66.776 | 21.943 | 5.545 | 3.297 | 2.608 | 0.838 | 0.772 | 0.203 | 0.955 | 1302.367 | 95.2221 | 2.4817 | 1.6818 | 56.8345 | 20.0346 | 9.1157 | 10.0328 | 27.0282 | 0.711
2026-09-27 06:00 | 66.904 | 22.031 | 5.557 | 3.357 | 2.705 | 0.792 | 0.8 | 0.176 | 1.024 | 1320.007 | 94.9989 | 2.4715 | 1.6553 | 56.3707 | 20.6369 | 9.046 | 10.2154 | 27.2002 | 0.7024
2026-09-27 08:00 | 66.727 | 22.066 | 5.528 | 3.397 | 2.658 | 0.781 | 0.853 | 0.188 | 0.351 | 1313.332 | 94.6269 | 2.4724 | 1.6273 | 58.2929 | 19.2871 | 8.9015 | 10.3371 | 27.2682 | 0.7493
2026-09-27 10:00 | 66.646 | 21.957 | 5.465 | 3.299 | 2.713 | 0.729 | 0.809 | 0.212 | 0.773 | 1323.807 | 95.1099 | 2.5054 | 1.6566 | 57.7852 | 19.3575 | 8.9003 | 10.0389 | 26.8388 | 0.7443
2026-09-27 12:00 | 66.261 | 21.996 | 5.464 | 3.343 | 2.618 | 0.695 | 0.848 | 0.217 | 0.63 | 1329.671 | 94.3764 | 2.4976 | 1.6345 | 56.5444 | 20.4054 | 8.8232 | 10.1727 | 26.9788 | 0.775
2026-09-27 14:00 | 66.13 | 22.015 | 5.526 | 3.306 | 2.712 | 0.722 | 0.797 | 0.2 | 0.584 | 1340.104 | 94.0528 | 2.4926 | 1.6715 | 55.6134 | 21.1623 | 9.0501 | 10.0602 | 27.0135 | 0.7244
2026-09-27 16:00 | 66.614 | 22.076 | 5.54 | 3.339 | 2.632 | 0.649 | 0.835 | 0.181 | 0.633 | 1292.492 | 94.4607 | 2.4863 | 1.6592 | 56.9876 | 20.3004 | 9.0314 | 10.1606 | 27.1488 | 0.7304
2026-09-27 18:00 | 66.266 | 22.074 | 5.469 | 3.419 | 2.632 | 0.619 | 0.817 | 0.17 | 0.631 | 1298.768 | 94.017 | 2.4836 | 1.5996 | 56.0424 | 21.0078 | 8.7079 | 10.404 | 27.0868 | 0.7076
2026-09-27 20:00 | 66.782 | 22.119 | 5.441 | 3.435 | 2.68 | 0.638 | 0.805 | 0.201 | 0.719 | 1325.045 | 94.6104 | 2.492 | 1.584 | 57.5538 | 19.9966 | 8.6066 | 10.4527 | 27.0578 | 0.7307
2026-09-27 22:00 | 66.701 | 22.019 | 5.57 | 3.424 | 2.684 | 0.65 | 0.759 | 0.216 | 0.799 | 1309.687 | 94.6766 | 2.4482 | 1.6268 | 56.7733 | 20.2987 | 8.9671 | 10.4192 | 27.389 | 0.7154
2026-09-28 | 66.997 | 21.939 | 5.612 | 3.451 | 2.627 | 0.659 | 0.771 | 0.192 | 1.051 | 1270.67 | 95.309 | 2.4207 | 1.6262 | 57.214 | 19.7369 | 9.0327 | 10.5014 | 27.5638 | 0.6993
2026-09-28 02:00 | 66.944 | 21.949 | 5.545 | 3.378 | 2.583 | 0.781 | 0.777 | 0.183 | 1.372 | 1286.653 | 95.3673 | 2.4598 | 1.6415 | 55.8219 | 20.8157 | 8.9787 | 10.2793 | 27.1955 | 0.6943
2026-09-28 04:00 | 67.513 | 22.135 | 5.354 | 3.38 | 2.648 | 0.733 | 0.762 | 0.171 | 1.622 | 1277.028 | 95.773 | 2.5343 | 1.584 | 57.1242 | 20.3666 | 8.4691 | 10.2853 | 26.6 | 0.6724
2026-09-28 06:00 | 67.285 | 22.179 | 5.467 | 3.325 | 2.671 | 0.642 | 0.822 | 0.176 | 1.351 | 1276.615 | 95.1515 | 2.5226 | 1.6442 | 56.5439 | 20.9305 | 8.8616 | 10.118 | 26.8802 | 0.7169
2026-09-28 08:00 | 67.272 | 22.127 | 5.525 | 3.397 | 2.606 | 0.664 | 0.832 | 0.127 | 1.258 | 1285.105 | 95.174 | 2.48 | 1.6264 | 56.7094 | 20.6565 | 8.8935 | 10.3371 | 27.1772 | 0.6745
2026-09-28 10:00 | 67.397 | 22.219 | 5.496 | 3.366 | 2.638 | 0.586 | 0.834 | 0.17 | 1.109 | 1282.524 | 95.0775 | 2.5072 | 1.6328 | 57.5873 | 20.258 | 8.8691 | 10.2427 | 27.0655 | 0.7188
2026-09-28 12:00 | 67.39 | 22.102 | 5.511 | 3.344 | 2.623 | 0.696 | 0.85 | 0.153 | 1.25 | 1300.437 | 95.5044 | 2.496 | 1.648 | 57.4909 | 19.9953 | 8.9461 | 10.1758 | 27.06 | 0.7123
2026-09-28 14:00 | 67.091 | 22.213 | 5.503 | 3.33 | 2.598 | 0.719 | 0.768 | 0.182 | 0.943 | 1287.208 | 94.6885 | 2.5148 | 1.6526 | 56.6881 | 20.9192 | 8.9486 | 10.1332 | 26.9515 | 0.6873
2026-09-28 16:00 | 66.895 | 21.815 | 5.496 | 3.318 | 2.581 | 0.729 | 0.811 | 0.21 | 1.275 | 1290.947 | 95.9426 | 2.475 | 1.6564 | 57.599 | 19.0909 | 8.9503 | 10.0967 | 26.9745 | 0.7436
2026-09-28 18:00 | 67.011 | 21.861 | 5.527 | 3.371 | 2.613 | 0.711 | 0.778 | 0.172 | 1.375 | 1306.443 | 95.8343 | 2.4568 | 1.6396 | 57.0819 | 19.6129 | 8.9428 | 10.258 | 27.1158 | 0.6839
2026-09-28 20:00 | 66.879 | 21.75 | 5.471 | 3.29 | 2.716 | 0.642 | 0.769 | 0.159 | 1.48 | 1270.976 | 96.2367 | 2.4826 | 1.6629 | 57.6495 | 18.8665 | 8.9315 | 10.0115 | 26.7435 | 0.665
2026-09-28 22:00 | 66.875 | 21.818 | 5.516 | 3.313 | 2.547 | 0.653 | 0.812 | 0.171 | 1.494 | 1278.288 | 95.8744 | 2.4712 | 1.665 | 56.6928 | 19.7831 | 9.0118 | 10.0815 | 26.9853 | 0.7053
2026-09-29 | 67.056 | 21.842 | 5.493 | 3.307 | 2.609 | 0.733 | 0.863 | 0.146 | 1.652 | 1249.87 | 96.0841 | 2.482 | 1.661 | 56.539 | 19.968 | 8.961 | 10.0632 | 26.9288 | 0.7139
2026-09-29 02:00 | 67.043 | 21.985 | 5.48 | 3.349 | 2.615 | 0.707 | 0.828 | 0.188 | 1.517 | 1289.218 | 95.5011 | 2.4901 | 1.6363 | 56.0503 | 20.7467 | 8.8555 | 10.191 | 26.9912 | 0.7328
2026-09-29 04:00 | 67.117 | 21.894 | 5.468 | 3.359 | 2.592 | 0.715 | 0.79 | 0.193 | 1.422 | 1295.781 | 95.9653 | 2.4803 | 1.6279 | 57.4734 | 19.4122 | 8.8068 | 10.2214 | 26.9448 | 0.7128
2026-09-29 06:00 | 66.768 | 22.212 | 5.446 | 3.401 | 2.624 | 0.688 | 0.816 | 0.192 | 0.525 | 1344.341 | 94.2644 | 2.5107 | 1.6013 | 57.4522 | 20.3398 | 8.6774 | 10.3492 | 26.9982 | 0.7289
2026-09-29 08:00 | 66.859 | 22.193 | 5.395 | 3.359 | 2.543 | 0.753 | 0.778 | 0.2 | 0.703 | 1315.134 | 94.5808 | 2.5352 | 1.6061 | 57.4597 | 20.2797 | 8.6133 | 10.2214 | 26.7208 | 0.7119
2026-09-29 10:00 | 67.565 | 22.173 | 5.439 | 3.363 | 2.504 | 0.827 | 0.798 | 0.19 | 1.186 | 1303.246 | 95.5815 | 2.5191 | 1.6173 | 58.0072 | 19.8093 | 8.7232 | 10.2336 | 26.8718 | 0.7151
2026-09-29 12:00 | 67.087 | 22.013 | 5.48 | 3.305 | 2.561 | 0.653 | 0.883 | 0.176 | 1.025 | 1307.708 | 95.4961 | 2.5057 | 1.6581 | 58.2365 | 19.1777 | 8.9299 | 10.0571 | 26.9352 | 0.757
2026-09-29 14:00 | 66.978 | 21.924 | 5.506 | 3.317 | 2.614 | 0.615 | 0.84 | 0.192 | 1.238 | 1290.378 | 95.6278 | 2.4849 | 1.6599 | 57.5185 | 19.4641 | 8.9785 | 10.0936 | 27.0132 | 0.7447
2026-09-29 16:00 | 66.834 | 22 | 5.394 | 3.334 | 2.708 | 0.65 | 0.847 | 0.197 | 0.936 | 1303.333 | 95.2974 | 2.5206 | 1.6179 | 58.2124 | 19.1585 | 8.653 | 10.1454 | 26.7275 | 0.7543
2026-09-29 18:00 | 66.801 | 21.927 | 5.397 | 3.373 | 2.657 | 0.698 | 0.85 | 0.187 | 1.203 | 1307.073 | 95.4893 | 2.5002 | 1.6001 | 57.3331 | 19.6126 | 8.5949 | 10.264 | 26.8173 | 0.7463
2026-09-29 20:00 | 66.78 | 21.89 | 5.425 | 3.303 | 2.684 | 0.647 | 0.831 | 0.17 | 1.069 | 1271.699 | 95.6179 | 2.508 | 1.6424 | 58.1318 | 18.904 | 8.7876 | 10.051 | 26.7078 | 0.7168
2026-09-29 22:00 | 66.84 | 21.918 | 5.442 | 3.282 | 2.721 | 0.741 | 0.784 | 0.16 | 1.346 | 1300.467 | 95.5878 | 2.5124 | 1.6581 | 56.6833 | 20.077 | 8.8682 | 9.9871 | 26.6545 | 0.6759
2026-09-30 | 67.014 | 21.861 | 5.59 | 3.393 | 2.683 | 0.561 | 0.852 | 0.181 | 1.36 | 1288.979 | 95.7173 | 2.4336 | 1.6475 | 57.1283 | 19.5779 | 9.0725 | 10.3249 | 27.4372 | 0.7416
2026-09-30 02:00 | 67.435 | 22 | 5.485 | 3.445 | 2.657 | 0.649 | 0.839 | 0.205 | 1.164 | 1284.273 | 95.9089 | 2.4636 | 1.5922 | 58.9637 | 18.5918 | 8.7063 | 10.4831 | 27.2502 | 0.7571
2026-09-30 04:00 | 67.109 | 22.019 | 5.431 | 3.399 | 2.619 | 0.703 | 0.802 | 0.189 | 0.976 | 1311.254 | 95.5001 | 2.4937 | 1.5978 | 58.5321 | 18.9719 | 8.641 | 10.3432 | 26.9318 | 0.7167
2026-09-30 06:00 | 67.245 | 22.059 | 5.508 | 3.359 | 2.703 | 0.627 | 0.81 | 0.183 | 1.046 | 1317.722 | 95.4534 | 2.4878 | 1.6398 | 58.2534 | 19.2968 | 8.9128 | 10.2214 | 27.0748 | 0.716
2026-09-30 08:00 | 67.275 | 22.078 | 5.491 | 3.288 | 2.729 | 0.649 | 0.843 | 0.171 | 1.16 | 1292.022 | 95.5136 | 2.5149 | 1.67 | 57.92 | 19.6027 | 8.9879 | 10.0054 | 26.885 | 0.7257
2026-09-30 10:00 | 66.882 | 22.223 | 5.499 | 3.35 | 2.663 | 0.745 | 0.824 | 0.167 | 0.628 | 1305.746 | 94.3452 | 2.5114 | 1.6415 | 56.9677 | 20.7369 | 8.9041 | 10.194 | 27.0255 | 0.7092
2026-09-30 12:00 | 67.133 | 22.129 | 5.512 | 3.369 | 2.618 | 0.657 | 0.803 | 0.169 | 0.566 | 1287.749 | 95.0149 | 2.4917 | 1.6361 | 59.0928 | 18.8642 | 8.9065 | 10.2519 | 27.0882 | 0.6974
2026-09-30 14:00 | 67.08 | 22.133 | 5.57 | 3.358 | 2.596 | 0.642 | 0.792 | 0.186 | 0.738 | 1304.704 | 94.8426 | 2.4791 | 1.6587 | 57.8153 | 19.8395 | 9.0788 | 10.2184 | 27.2435 | 0.7071
2026-09-30 16:00 | 67.192 | 22.216 | 5.511 | 3.345 | 2.664 | 0.661 | 0.823 | 0.198 | 1.184 | 1304.431 | 94.7941 | 2.5086 | 1.6475 | 56.1855 | 21.3069 | 8.9444 | 10.1788 | 27.0803 | 0.7395
2026-09-30 18:00 | 66.903 | 22.034 | 5.559 | 3.444 | 2.57 | 0.681 | 0.797 | 0.175 | 1.23 | 1281.169 | 94.9067 | 2.4474 | 1.6141 | 55.6839 | 21.1636 | 8.9041 | 10.4801 | 27.398 | 0.6994
2026-09-30 20:00 | 66.862 | 21.968 | 5.501 | 3.47 | 2.613 | 0.669 | 0.835 | 0.163 | 1.25 | 1282.054 | 95.1676 | 2.4488 | 1.5853 | 56.3238 | 20.4915 | 8.7064 | 10.5592 | 27.3085 | 0.7124
2026-09-30 22:00 | 66.831 | 22.045 | 5.374 | 3.433 | 2.713 | 0.729 | 0.798 | 0.204 | 1.166 | 1285.472 | 95.0671 | 2.5031 | 1.5654 | 56.6894 | 20.4365 | 8.4325 | 10.4466 | 26.8482 | 0.7291
2026-10-01 | 66.918 | 22.024 | 5.405 | 3.353 | 2.564 | 0.731 | 0.839 | 0.188 | 1.193 | 1289.544 | 95.2915 | 2.5147 | 1.612 | 56.9937 | 20.1468 | 8.65 | 10.2032 | 26.7862 | 0.7401
2026-10-01 02:00 | 66.927 | 21.821 | 5.377 | 3.386 | 2.397 | 0.757 | 0.823 | 0.163 | 1.328 | 1285.3 | 96.098 | 2.4901 | 1.588 | 58.0903 | 18.7375 | 8.5199 | 10.3036 | 26.7355 | 0.7045
2026-10-01 04:00 | 66.472 | 21.798 | 5.393 | 3.391 | 2.432 | 0.606 | 0.784 | 0.153 | 1.147 | 1288.781 | 95.5026 | 2.4816 | 1.5904 | 57.4657 | 19.1428 | 8.5539 | 10.3188 | 26.7457 | 0.6689
2026-10-01 06:00 | 66.895 | 22.138 | 5.451 | 3.322 | 2.553 | 0.558 | 0.829 | 0.178 | 0.761 | 1304.476 | 94.7818 | 2.5234 | 1.6409 | 58.021 | 19.6986 | 8.8243 | 10.1088 | 26.8345 | 0.7235
2026-10-01 08:00 | 66.631 | 22.159 | 5.516 | 3.317 | 2.482 | 0.604 | 0.819 | 0.173 | 0.739 | 1298.504 | 94.2312 | 2.5087 | 1.6629 | 56.3155 | 21.0454 | 9.005 | 10.0936 | 27.0032 | 0.7119
2026-10-01 10:00 | 66.784 | 22.035 | 5.481 | 3.376 | 2.42 | 0.598 | 0.825 | 0.184 | 0.984 | 1305.543 | 94.9176 | 2.4879 | 1.6235 | 57.0513 | 20.1349 | 8.8125 | 10.2732 | 27.048 | 0.7268
2026-10-01 12:00 | 67.029 | 22.168 | 5.446 | 3.377 | 2.466 | 0.559 | 0.83 | 0.191 | 0.948 | 1297.166 | 94.8187 | 2.5125 | 1.6127 | 57.5293 | 20.1555 | 8.718 | 10.2762 | 26.9572 | 0.7371
2026-10-01 14:00 | 67.403 | 22.177 | 5.4 | 3.358 | 2.473 | 0.631 | 0.835 | 0.154 | 1.163 | 1293.464 | 95.4037 | 2.5322 | 1.6081 | 58.2391 | 19.6459 | 8.6283 | 10.2184 | 26.7445 | 0.7034
2026-10-01 16:00 | 67.1 | 21.933 | 5.436 | 3.359 | 2.396 | 0.695 | 0.816 | 0.186 | 1.198 | 1276.331 | 95.8431 | 2.4938 | 1.6183 | 58.2917 | 18.9067 | 8.722 | 10.2214 | 26.8678 | 0.7229
2026-10-01 18:00 | 66.805 | 21.885 | 5.442 | 3.294 | 2.369 | 0.767 | 0.863 | 0.167 | 1.198 | 1276.966 | 95.6534 | 2.5052 | 1.6521 | 57.3028 | 19.515 | 8.8479 | 10.0236 | 26.7675 | 0.7349
2026-10-01 20:00 | 67.053 | 21.928 | 5.429 | 3.387 | 2.479 | 0.748 | 0.794 | 0.162 | 1.02 | 1280.083 | 95.7816 | 2.4873 | 1.6029 | 58.7188 | 18.5701 | 8.656 | 10.3066 | 26.8638 | 0.6845
2026-10-01 22:00 | 67.17 | 21.893 | 5.34 | 3.412 | 2.468 | 0.707 | 0.749 | 0.168 | 1.226 | 1282.424 | 96.2054 | 2.5015 | 1.5651 | 59.3016 | 18.0301 | 8.3779 | 10.3827 | 26.614 | 0.6608
2026-10-02 | 67.09 | 21.859 | 5.421 | 3.266 | 2.558 | 0.836 | 0.793 | 0.158 | 1.523 | 1320.518 | 96.221 | 2.5163 | 1.6598 | 57.3219 | 19.4261 | 8.8396 | 9.9384 | 26.5625 | 0.6798
2026-10-02 02:00 | 67.266 | 21.981 | 5.521 | 3.295 | 2.551 | 0.723 | 0.802 | 0.165 | 1.372 | 1300.762 | 95.816 | 2.4933 | 1.6756 | 57.335 | 19.766 | 9.0555 | 10.0267 | 26.9438 | 0.6927
2026-10-02 04:00 | 66.852 | 21.808 | 5.401 | 3.363 | 2.535 | 0.793 | 0.801 | 0.202 | 1.508 | 1278.011 | 96.022 | 2.4884 | 1.606 | 56.92 | 19.5831 | 8.6225 | 10.2336 | 26.7728 | 0.7291
2026-10-02 06:00 | 66.324 | 21.891 | 5.369 | 3.431 | 2.409 | 0.76 | 0.756 | 0.149 | 1.188 | 1254.883 | 94.9379 | 2.4876 | 1.5648 | 55.6543 | 20.7759 | 8.4226 | 10.4405 | 26.7318 | 0.6464
2026-10-02 08:00 | 66.837 | 21.793 | 5.445 | 3.399 | 2.62 | 0.791 | 0.842 | 0.151 | 1.237 | 1282.435 | 95.9546 | 2.4642 | 1.6019 | 57.7348 | 18.9254 | 8.6781 | 10.3432 | 26.9758 | 0.705
2026-10-02 10:00 | 66.665 | 21.928 | 5.378 | 3.393 | 2.605 | 0.787 | 0.839 | 0.158 | 1.019 | 1276.136 | 95.3039 | 2.5001 | 1.585 | 57.3661 | 19.5906 | 8.5107 | 10.3249 | 26.7652 | 0.7101
2026-10-02 12:00 | 66.902 | 21.958 | 5.509 | 3.425 | 2.434 | 0.763 | 0.78 | 0.205 | 1.033 | 1295.305 | 95.2894 | 2.4578 | 1.6085 | 57.1886 | 19.8105 | 8.8038 | 10.4223 | 27.2182 | 0.7182
2026-10-02 14:00 | 66.911 | 21.95 | 5.522 | 3.355 | 2.518 | 0.78 | 0.789 | 0.198 | 1.074 | 1300.406 | 95.3736 | 2.4727 | 1.6459 | 57.0834 | 19.8669 | 8.9566 | 10.2093 | 27.1018 | 0.7172
2026-10-02 16:00 | 66.639 | 21.989 | 5.427 | 3.37 | 2.377 | 0.741 | 0.781 | 0.173 | 1.144 | 1277.641 | 94.9767 | 2.4996 | 1.6104 | 56.1227 | 20.7035 | 8.6795 | 10.2549 | 26.8175 | 0.6869
2026-10-02 18:00 | 66.663 | 21.954 | 5.456 | 3.272 | 2.443 | 0.752 | 0.824 | 0.171 | 1.11 | 1284.67 | 95.1838 | 2.5154 | 1.6675 | 56.5388 | 20.2893 | 8.9222 | 9.9567 | 26.725 | 0.7132
2026-10-02 20:00 | 66.798 | 22.175 | 5.412 | 3.277 | 2.53 | 0.624 | 0.837 | 0.18 | 0.96 | 1315.317 | 94.6064 | 2.5521 | 1.6515 | 56.6729 | 20.8217 | 8.7971 | 9.9719 | 26.6262 | 0.7307
2026-10-02 22:00 | 66.89 | 21.937 | 5.435 | 3.23 | 2.389 | 0.704 | 0.867 | 0.189 | 1.189 | 1277.302 | 95.644 | 2.5317 | 1.6827 | 57.6085 | 19.4335 | 8.9376 | 9.8289 | 26.6285 | 0.7595
2026-10-03 | 67.53 | 22 | 5.465 | 3.382 | 2.528 | 0.717 | 0.824 | 0.168 | 1.485 | 1253.47 | 96.1322 | 2.4867 | 1.6159 | 58.0742 | 19.2628 | 8.7599 | 10.2914 | 26.9965 | 0.7102
2026-10-03 02:00 | 67.121 | 21.939 | 5.522 | 3.404 | 2.628 | 0.61 | 0.768 | 0.164 | 1.49 | 1270.643 | 95.6715 | 2.4579 | 1.6222 | 56.7432 | 20.0921 | 8.8737 | 10.3584 | 27.157 | 0.6693
2026-10-03 04:00 | 67.032 | 22.127 | 5.456 | 3.375 | 2.557 | 0.689 | 0.804 | 0.171 | 1.02 | 1295.557 | 94.9631 | 2.5056 | 1.6166 | 57.125 | 20.343 | 8.7479 | 10.2701 | 26.9368 | 0.7
2026-10-03 06:00 | 67.18 | 22.099 | 5.485 | 3.354 | 2.679 | 0.625 | 0.718 | 0.174 | 1.12 | 1299.969 | 95.2508 | 2.5002 | 1.6354 | 57.5509 | 19.9414 | 8.8603 | 10.2062 | 26.8935 | 0.6464
2026-10-03 08:00 | 67.068 | 22.142 | 5.579 | 3.333 | 2.715 | 0.724 | 0.711 | 0.192 | 1.097 | 1300.528 | 94.7994 | 2.4845 | 1.6739 | 55.978 | 21.2513 | 9.1449 | 10.1423 | 27.1392 | 0.6598
2026-10-03 10:00 | 67.137 | 21.997 | 5.491 | 3.409 | 2.632 | 0.713 | 0.808 | 0.192 | 1.372 | 1284.909 | 95.5186 | 2.4716 | 1.6107 | 56.7552 | 20.2493 | 8.7831 | 10.3736 | 27.1432 | 0.7237
2026-10-03 12:00 | 66.233 | 22.136 | 5.421 | 3.388 | 2.452 | 0.708 | 0.831 | 0.165 | 0.583 | 1328.993 | 93.8413 | 2.5129 | 1.6001 | 55.7452 | 21.4097 | 8.6332 | 10.3097 | 26.882 | 0.7118
2026-10-03 14:00 | 66.123 | 22.016 | 5.427 | 3.36 | 2.454 | 0.747 | 0.805 | 0.184 | 0.889 | 1285.245 | 94.1485 | 2.5055 | 1.6152 | 54.8522 | 21.7394 | 8.6964 | 10.2245 | 26.83 | 0.7137
2026-10-03 16:00 | 66.3 | 21.923 | 5.473 | 3.301 | 2.417 | 0.617 | 0.828 | 0.163 | 1.222 | 1288.502 | 94.7303 | 2.4986 | 1.658 | 55.07 | 21.3084 | 8.9182 | 10.0449 | 26.8372 | 0.7078
2026-10-03 18:00 | 66.767 | 21.937 | 5.481 | 3.335 | 2.476 | 0.653 | 0.795 | 0.182 | 1.217 | 1282.277 | 95.3012 | 2.4883 | 1.6435 | 56.6801 | 20.1339 | 8.8818 | 10.1484 | 26.9238 | 0.7051
2026-10-03 20:00 | 67.159 | 22.047 | 5.448 | 3.333 | 2.583 | 0.735 | 0.784 | 0.152 | 1.471 | 1273.917 | 95.4957 | 2.5108 | 1.6346 | 56.3966 | 20.6632 | 8.7978 | 10.1423 | 26.7792 | 0.6679
2026-10-03 22:00 | 67.517 | 22.146 | 5.566 | 3.346 | 2.491 | 0.754 | 0.768 | 0.149 | 1.377 | 1278.376 | 95.4283 | 2.485 | 1.6635 | 56.6188 | 20.7794 | 9.0885 | 10.1819 | 27.1435 | 0.6543
2026-10-04 | 67.014 | 21.791 | 5.478 | 3.325 | 2.47 | 0.701 | 0.792 | 0.185 | 1.522 | 1256.091 | 96.2291 | 2.4754 | 1.6475 | 57.4511 | 19.1337 | 8.8908 | 10.118 | 26.8922 | 0.7061
2026-10-04 02:00 | 67.1 | 21.817 | 5.427 | 3.352 | 2.497 | 0.669 | 0.831 | 0.185 | 1.522 | 1278.386 | 96.3108 | 2.4851 | 1.619 | 57.9989 | 18.795 | 8.71 | 10.2001 | 26.839 | 0.7318
2026-10-04 04:00 | 66.773 | 22.005 | 5.418 | 3.369 | 2.415 | 0.651 | 0.784 | 0.212 | 1.167 | 1286.953 | 95.1222 | 2.5043 | 1.6082 | 56.7716 | 20.2599 | 8.6574 | 10.2519 | 26.8302 | 0.7279
2026-10-04 06:00 | 66.457 | 21.906 | 5.342 | 3.376 | 2.507 | 0.674 | 0.868 | 0.18 | 1.104 | 1308.701 | 95.1632 | 2.5127 | 1.5823 | 56.929 | 19.8573 | 8.4441 | 10.2732 | 26.67 | 0.7511
2026-10-04 08:00 | 66.756 | 21.95 | 5.391 | 3.397 | 2.609 | 0.649 | 0.828 | 0.202 | 1.202 | 1290.19 | 95.3256 | 2.4977 | 1.587 | 57.1249 | 19.8356 | 8.5384 | 10.3371 | 26.8462 | 0.7468
2026-10-04 10:00 | 66.607 | 21.951 | 5.479 | 3.437 | 2.531 | 0.62 | 0.821 | 0.178 | 1.004 | 1279.98 | 94.9331 | 2.462 | 1.5941 | 56.7511 | 20.1205 | 8.7039 | 10.4588 | 27.1693 | 0.7182
2026-10-04 12:00 | 67.104 | 21.83 | 5.449 | 3.379 | 2.528 | 0.653 | 0.848 | 0.197 | 1.498 | 1265.609 | 96.2062 | 2.4728 | 1.6126 | 57.8733 | 18.927 | 8.7226 | 10.2823 | 26.9948 | 0.755
2026-10-04 14:00 | 66.751 | 21.866 | 5.346 | 3.329 | 2.541 | 0.633 | 0.797 | 0.211 | 1.16 | 1275.967 | 95.7732 | 2.5206 | 1.6059 | 58.3591 | 18.6637 | 8.5342 | 10.1301 | 26.5362 | 0.7354
2026-10-04 16:00 | 66.676 | 22.016 | 5.367 | 3.337 | 2.627 | 0.657 | 0.787 | 0.185 | 1.139 | 1271.258 | 95.0519 | 2.5294 | 1.6083 | 56.7783 | 20.2863 | 8.5763 | 10.1545 | 26.5812 | 0.7028
2026-10-04 18:00 | 66.769 | 21.834 | 5.437 | 3.325 | 2.603 | 0.627 | 0.776 | 0.161 | 1.604 | 1243.245 | 95.7782 | 2.4919 | 1.6352 | 56.2796 | 20.1408 | 8.7822 | 10.118 | 26.7292 | 0.6716
2026-10-04 20:00 | 67.128 | 22.13 | 5.395 | 3.339 | 2.588 | 0.596 | 0.808 | 0.175 | 1.274 | 1304.413 | 95.2164 | 2.5338 | 1.6158 | 57.1855 | 20.306 | 8.6472 | 10.1606 | 26.6808 | 0.7067
2026-10-04 22:00 | 67.362 | 21.941 | 5.374 | 3.363 | 2.594 | 0.62 | 0.861 | 0.205 | 1.472 | 1288.676 | 96.2836 | 2.5113 | 1.598 | 58.8067 | 18.5411 | 8.5509 | 10.2336 | 26.7548 | 0.7715
2026-10-05 | 67.078 | 21.91 | 5.466 | 3.422 | 2.486 | 0.655 | 0.809 | 0.198 | 1.072 | 1296.803 | 95.7954 | 2.4651 | 1.5973 | 58.7123 | 18.5234 | 8.6949 | 10.4131 | 27.1045 | 0.7303
2026-10-05 02:00 | 66.863 | 21.932 | 5.455 | 3.378 | 2.558 | 0.722 | 0.795 | 0.177 | 1.013 | 1281.743 | 95.461 | 2.483 | 1.6149 | 57.8558 | 19.2326 | 8.7402 | 10.2793 | 26.9375 | 0.7001
2026-10-05 04:00 | 67.138 | 22.127 | 5.432 | 3.35 | 2.485 | 0.674 | 0.75 | 0.153 | 0.851 | 1272.043 | 95.1733 | 2.5196 | 1.6215 | 58.4843 | 19.3176 | 8.7266 | 10.194 | 26.7365 | 0.6465
2026-10-05 06:00 | 67.268 | 21.98 | 5.553 | 3.406 | 2.701 | 0.61 | 0.819 | 0.171 | 0.921 | 1304.89 | 95.6728 | 2.4534 | 1.6304 | 59.1353 | 18.405 | 8.9525 | 10.3645 | 27.3125 | 0.7099
2026-10-05 08:00 | 66.874 | 22.003 | 5.52 | 3.266 | 2.401 | 0.538 | 0.834 | 0.187 | 0.622 | 1300.897 | 95.2012 | 2.5043 | 1.6901 | 59.201 | 18.4214 | 9.1019 | 9.9384 | 26.9295 | 0.7358
2026-10-05 10:00 | 66.834 | 22.136 | 5.43 | 3.326 | 2.506 | 0.709 | 0.747 | 0.176 | 0.468 | 1304.961 | 94.7327 | 2.5281 | 1.6326 | 58.6854 | 19.1916 | 8.7619 | 10.121 | 26.6965 | 0.6675
2026-10-05 12:00 | 66.906 | 22.186 | 5.479 | 3.361 | 2.608 | 0.675 | 0.757 | 0.174 | 0.682 | 1332.852 | 94.5392 | 2.5097 | 1.6302 | 57.4451 | 20.2707 | 8.8325 | 10.2275 | 26.9303 | 0.6721
2026-10-05 14:00 | 66.741 | 21.958 | 5.474 | 3.394 | 2.666 | 0.62 | 0.832 | 0.132 | 0.944 | 1291.075 | 95.1434 | 2.4761 | 1.6128 | 57.5828 | 19.5131 | 8.7635 | 10.3279 | 27.0225 | 0.6795
2026-10-05 16:00 | 67.154 | 22.067 | 5.503 | 3.354 | 2.671 | 0.638 | 0.811 | 0.186 | 1.208 | 1311.736 | 95.3063 | 2.4915 | 1.6407 | 57.172 | 20.1355 | 8.908 | 10.2062 | 27.0525 | 0.7196
2026-10-05 18:00 | 67.265 | 22.147 | 5.521 | 3.286 | 2.661 | 0.712 | 0.796 | 0.176 | 1.084 | 1319.123 | 95.1922 | 2.5147 | 1.6802 | 57.286 | 20.2789 | 9.0707 | 9.9993 | 26.9285 | 0.6998
2026-10-05 20:00 | 67.14 | 22.116 | 5.503 | 3.272 | 2.828 | 0.695 | 0.793 | 0.187 | 1.099 | 1298.038 | 95.1731 | 2.5203 | 1.6818 | 57.1411 | 20.2994 | 9.0467 | 9.9567 | 26.851 | 0.7088
2026-10-05 22:00 | 66.85 | 22.138 | 5.471 | 3.263 | 2.728 | 0.593 | 0.78 | 0.177 | 1.089 | 1296.159 | 94.7379 | 2.5347 | 1.6767 | 56.3527 | 20.9571 | 8.9772 | 9.9293 | 26.7118 | 0.6902
2026-10-06 | 67.253 | 22.257 | 5.458 | 3.377 | 2.844 | 0.703 | 0.864 | 0.165 | 1.206 | 1298.593 | 94.7825 | 2.5192 | 1.6162 | 56.2232 | 21.396 | 8.7498 | 10.2762 | 27.0012 | 0.7335
2026-10-06 02:00 | 66.633 | 21.989 | 5.5 | 3.363 | 2.724 | 0.697 | 0.826 | 0.181 | 1.047 | 1298.784 | 94.8578 | 2.481 | 1.6354 | 56.1383 | 20.6918 | 8.8848 | 10.2336 | 27.0738 | 0.7245
2026-10-06 04:00 | 66.621 | 22.007 | 5.494 | 3.347 | 2.624 | 0.653 | 0.795 | 0.155 | 1.075 | 1287.761 | 94.7963 | 2.4892 | 1.6415 | 56.0273 | 20.8271 | 8.896 | 10.1849 | 26.9628 | 0.6781
2026-10-06 06:00 | 66.62 | 22.091 | 5.427 | 3.343 | 2.582 | 0.662 | 0.788 | 0.127 | 0.671 | 1279.897 | 94.5882 | 2.5189 | 1.6234 | 57.4597 | 19.9873 | 8.7252 | 10.1727 | 26.7178 | 0.6455
2026-10-06 08:00 | 66.486 | 21.962 | 5.384 | 3.337 | 2.576 | 0.637 | 0.828 | 0.172 | 0.789 | 1297.939 | 94.9586 | 2.5183 | 1.6134 | 57.7829 | 19.3736 | 8.6214 | 10.1545 | 26.6602 | 0.7168
2026-10-06 10:00 | 66.486 | 21.843 | 5.395 | 3.344 | 2.478 | 0.76 | 0.835 | 0.183 | 1.123 | 1285.301 | 95.3887 | 2.4995 | 1.6133 | 56.8929 | 19.7039 | 8.6387 | 10.1758 | 26.727 | 0.7324
2026-10-06 12:00 | 66.308 | 21.865 | 5.466 | 3.35 | 2.545 | 0.754 | 0.807 | 0.17 | 1.053 | 1258.73 | 94.93 | 2.4801 | 1.6316 | 55.8176 | 20.5782 | 8.8167 | 10.194 | 26.9125 | 0.701
2026-10-06 14:00 | 66.868 | 22.045 | 5.474 | 3.334 | 2.543 | 0.797 | 0.807 | 0.157 | 1.193 | 1268.63 | 95.0472 | 2.5028 | 1.6419 | 56.0059 | 20.9521 | 8.865 | 10.1454 | 26.8875 | 0.688
2026-10-06 16:00 | 66.882 | 22.105 | 5.541 | 3.384 | 2.535 | 0.686 | 0.779 | 0.181 | 0.93 | 1293.162 | 94.6908 | 2.4768 | 1.6374 | 56.4726 | 20.7721 | 8.9579 | 10.2975 | 27.197 | 0.6936
2026-10-06 18:00 | 66.868 | 22.058 | 5.516 | 3.303 | 2.665 | 0.757 | 0.818 | 0.197 | 0.824 | 1307.409 | 94.9584 | 2.5012 | 1.67 | 57.2856 | 20.024 | 9.0287 | 10.051 | 26.9948 | 0.7352
2026-10-06 20:00 | 67.171 | 22.073 | 5.468 | 3.299 | 2.679 | 0.736 | 0.78 | 0.21 | 0.916 | 1306.211 | 95.412 | 2.5177 | 1.6575 | 58.4186 | 19.2123 | 8.9083 | 10.0389 | 26.8168 | 0.7232
2026-10-06 22:00 | 66.948 | 21.936 | 5.419 | 3.323 | 2.504 | 0.653 | 0.791 | 0.193 | 1.172 | 1297.916 | 95.6739 | 2.5093 | 1.6308 | 58.0414 | 19.1041 | 8.7378 | 10.1119 | 26.7178 | 0.7135
2026-10-07 | 67.112 | 22.038 | 5.417 | 3.33 | 2.55 | 0.59 | 0.786 | 0.203 | 0.812 | 1299.293 | 95.5155 | 2.5195 | 1.6267 | 59.5825 | 18.2339 | 8.7207 | 10.1332 | 26.7325 | 0.7202
2026-10-07 02:00 | 67.418 | 22.037 | 5.476 | 3.393 | 2.802 | 0.608 | 0.838 | 0.209 | 1.007 | 1297.452 | 95.804 | 2.4847 | 1.6139 | 59.5042 | 18.2901 | 8.7704 | 10.3249 | 27.1092 | 0.7604
2026-10-07 04:00 | 67.017 | 21.975 | 5.542 | 3.263 | 2.777 | 0.661 | 0.822 | 0.155 | 1.127 | 1298.427 | 95.4787 | 2.4957 | 1.6984 | 57.4458 | 19.6652 | 9.1653 | 9.9293 | 26.9447 | 0.6959
2026-10-07 06:00 | 67.318 | 22.139 | 5.526 | 3.381 | 2.718 | 0.697 | 0.817 | 0.148 | 1.194 | 1263.258 | 95.2063 | 2.4856 | 1.6344 | 56.9881 | 20.4807 | 8.9232 | 10.2884 | 27.1502 | 0.6856
2026-10-07 08:00 | 66.818 | 22.011 | 5.468 | 3.247 | 2.797 | 0.725 | 0.821 | 0.188 | 1.414 | 1296.031 | 95.191 | 2.5256 | 1.684 | 55.5312 | 21.2128 | 8.9963 | 9.8806 | 26.7188 | 0.7282
2026-10-07 10:00 | 66.752 | 22.016 | 5.477 | 3.265 | 2.814 | 0.688 | 0.787 | 0.19 | 1.057 | 1296.389 | 95.0478 | 2.5184 | 1.6775 | 56.6971 | 20.3476 | 8.9897 | 9.9354 | 26.7542 | 0.7078
2026-10-07 12:00 | 66.619 | 22.004 | 5.437 | 3.307 | 2.835 | 0.707 | 0.773 | 0.177 | 1.039 | 1299.065 | 94.9308 | 2.5165 | 1.6441 | 56.4746 | 20.481 | 8.8126 | 10.0632 | 26.7018 | 0.6856
2026-10-07 14:00 | 67.146 | 21.975 | 5.421 | 3.316 | 2.613 | 0.703 | 0.816 | 0.195 | 1.155 | 1313.704 | 95.8104 | 2.5152 | 1.6348 | 58.4742 | 18.8894 | 8.755 | 10.0906 | 26.735 | 0.7319
2026-10-07 16:00 | 66.986 | 21.816 | 5.445 | 3.348 | 2.596 | 0.62 | 0.869 | 0.18 | 1.291 | 1287.922 | 96.1253 | 2.4811 | 1.6263 | 58.5074 | 18.4085 | 8.7644 | 10.188 | 26.917 | 0.7518
2026-10-07 18:00 | 67.336 | 22.08 | 5.518 | 3.276 | 2.711 | 0.724 | 0.812 | 0.175 | 1.108 | 1268.206 | 95.56 | 2.5108 | 1.6844 | 57.9867 | 19.5582 | 9.0797 | 9.9689 | 26.912 | 0.7093
2026-10-07 20:00 | 66.859 | 21.995 | 5.503 | 3.349 | 2.662 | 0.715 | 0.778 | 0.179 | 0.902 | 1303.715 | 95.1643 | 2.4847 | 1.6432 | 57.5515 | 19.6428 | 8.9164 | 10.191 | 27.0012 | 0.6909
2026-10-07 22:00 | 66.712 | 22.03 | 5.464 | 3.39 | 2.744 | 0.706 | 0.773 | 0.192 | 0.844 | 1285.879 | 94.8489 | 2.4881 | 1.6118 | 57.1523 | 20.0443 | 8.7437 | 10.3158 | 26.9845 | 0.7006

## 데이터_시멘트
timestamp | product | cem_blaine | cem_r45 | cem_so3 | cem_loi | cem_mgo | cem_mill_feed | cem_mill_temp
2026-09-08 | 1종 | 3457.895 | 9.763 | 3.439 | 2.995 | 2.663 | 180.955 | 102.105
2026-09-08 02:00 | 1종 | 3417.332 | 10.125 | 3.431 | 2.81 | 2.613 | 180.291 | 101.187
2026-09-08 04:00 | 1종 | 3430.957 | 10.239 | 3.4 | 2.861 | 2.663 | 178.264 | 102.364
2026-09-08 06:00 | 1종 | 3452.475 | 10.223 | 3.492 | 2.805 | 2.408 | 178.532 | 105.288
2026-09-08 08:00 | 1종 | 3431.913 | 9.229 | 3.363 | 2.788 | 2.627 | 182.26 | 105.143
2026-09-08 10:00 | 1종 | 3466.203 | 9.465 | 3.476 | 2.811 | 2.581 | 180.514 | 101.9
2026-09-08 12:00 | 1종 | 3457.466 | 9.838 | 3.474 | 2.852 | 2.62 | 179.688 | 99.766
2026-09-08 14:00 | 1종 | 3435.827 | 9.483 | 3.502 | 2.804 | 2.666 | 181.499 | 102.976
2026-09-08 16:00 | 1종 | 3456.128 | 10.061 | 3.224 | 2.854 | 2.577 | 182.48 | 104.025
2026-09-08 18:00 | 1종 | 3455.1 | 10.317 | 2.976 | 2.737 | 2.655 | 181.092 | 106.406
2026-09-08 20:00 | 1종 | 3462.907 | 10.591 | 2.858 | 2.783 | 2.584 | 179.731 | 105.875
2026-09-08 22:00 | 1종 | 3412.993 | 10.991 | 2.705 | 2.822 | 2.58 | 182.082 | 107.36
2026-09-09 | 1종 | 3429.099 | 11.132 | 2.598 | 2.727 | 2.474 | 181.782 | 104.356
2026-09-09 02:00 | 1종 | 3421.015 | 10.259 | 2.545 | 2.701 | 2.517 | 180.582 | 99.185
2026-09-09 04:00 | 1종 | 3425.124 | 9.937 | 2.593 | 2.835 | 2.62 | 180.7 | 100.432
2026-09-09 06:00 | 1종 | 3404.983 | 9.725 | 2.577 | 2.659 | 2.668 | 178.685 | 108.138
2026-09-09 08:00 | 1종 | 3454.764 | 9.187 | 2.455 | 2.662 | 2.565 | 177.256 | 107.526
2026-09-09 10:00 | 1종 | 3480.127 | 9.063 | 2.482 | 2.737 | 2.581 | 180.633 | 107.577
2026-09-09 12:00 | 1종 | 3443.437 | 9.275 | 2.524 | 2.782 | 2.617 | 180.324 | 107.616
2026-09-09 14:00 | 1종 | 3446.911 | 9.288 | 2.626 | 2.87 | 2.627 | 178.298 | 107.996
2026-09-09 16:00 | 1종 | 3452.446 | 9.573 | 2.774 | 2.887 | 2.543 | 180.882 | 105.811
2026-09-09 18:00 | 1종 | 3465.45 | 9.264 | 2.541 | 2.912 | 2.582 | 180.86 | 105.924
2026-09-09 20:00 | 1종 | 3441.719 | 9.039 | 2.595 | 2.914 | 2.634 | 182.266 | 104.104
2026-09-09 22:00 | 1종 | 3454.939 | 9.892 | 2.698 | 2.617 | 2.486 | 181.153 | 103.372
2026-09-10 | 1종 | 3527.323 | 8.685 | 2.577 | 2.79 | 2.554 | 181.994 | 101.438
2026-09-10 02:00 | 1종 | 3491.357 | 7.928 | 2.606 | 2.814 | 2.52 | 182.455 | 101.68
2026-09-10 04:00 | 1종 | 3488.038 | 8.524 | 2.534 | 2.868 | 2.539 | 179.968 | 106.425
2026-09-10 06:00 | 1종 | 3448.054 | 9.009 | 2.57 | 2.81 | 2.574 | 180.664 | 105.544
2026-09-10 08:00 | 1종 | 3430.065 | 9.424 | 2.542 | 2.966 | 2.589 | 182.293 | 106.092
2026-09-10 10:00 | 1종 | 3430.304 | 9.153 | 2.52 | 2.938 | 2.572 | 180.394 | 106.285
2026-09-10 12:00 | 1종 | 3410.045 | 9.691 | 2.442 | 3.006 | 2.529 | 179.238 | 107.066
2026-09-10 14:00 | 1종 | 3393.091 | 9.566 | 2.521 | 2.884 | 2.656 | 177.144 | 108.946
2026-09-10 16:00 | 1종 | 3461.383 | 8.274 | 2.621 | 2.984 | 2.542 | 177.885 | 103.867
2026-09-10 18:00 | 1종 | 3434.003 | 8.433 | 2.488 | 2.923 | 2.52 | 178.101 | 105.541
2026-09-10 20:00 | 1종 | 3438.114 | 8.534 | 2.475 | 2.834 | 2.465 | 178.351 | 106.697
2026-09-10 22:00 | 1종 | 3417.048 | 8.989 | 2.544 | 2.813 | 2.577 | 177.69 | 106.793
2026-09-11 | 1종 | 3419.388 | 8.912 | 2.461 | 2.898 | 2.575 | 182.62 | 107.327
2026-09-11 02:00 | 1종 | 3365.672 | 10.148 | 2.41 | 2.776 | 2.484 | 182.722 | 108.036
2026-09-11 04:00 | 1종 | 3411.43 | 9.598 | 2.494 | 2.823 | 2.542 | 180.132 | 104.236
2026-09-11 06:00 | 1종 | 3404.903 | 9.221 | 2.687 | 2.662 | 2.648 | 181.517 | 103.337
2026-09-11 08:00 | 1종 | 3449.661 | 9.495 | 2.601 | 2.651 | 2.67 | 178.407 | 104.869
2026-09-11 10:00 | 1종 | 3466.13 | 9.681 | 2.58 | 2.781 | 2.623 | 180.378 | 102.05
2026-09-11 12:00 | 1종 | 3445.193 | 9.882 | 2.579 | 2.858 | 2.585 | 182.771 | 103.043
2026-09-11 14:00 | 1종 | 3407.703 | 10.789 | 2.572 | 2.767 | 2.556 | 178.01 | 98.35
2026-09-11 16:00 | 1종 | 3435.237 | 9.925 | 2.497 | 2.742 | 2.595 | 179.693 | 101.902
2026-09-11 18:00 | 1종 | 3428.859 | 9.572 | 2.536 | 2.728 | 2.523 | 178.265 | 101.733
2026-09-11 20:00 | 1종 | 3414.238 | 10.091 | 2.652 | 2.945 | 2.587 | 178.274 | 104.519
2026-09-11 22:00 | 1종 | 3421.575 | 9.741 | 2.637 | 3.045 | 2.603 | 180.284 | 105.074
2026-09-12 | 1종 | 3445.561 | 9.175 | 2.593 | 3.052 | 2.595 | 178.214 | 105.1
2026-09-12 02:00 | 1종 | 3415.569 | 9.119 | 2.644 | 3.032 | 2.615 | 182.569 | 107.39
2026-09-12 04:00 | 1종 | 3446.488 | 9.684 | 2.623 | 2.938 | 2.633 | 180.584 | 102.298
2026-09-12 06:00 | 1종 | 3453.672 | 9.569 | 2.694 | 2.896 | 2.602 | 182.956 | 103.846
2026-09-12 08:00 | 1종 | 3458.619 | 9.59 | 2.592 | 2.749 | 2.619 | 184.402 | 103.669
2026-09-12 10:00 | 1종 | 3462.8 | 10.107 | 2.692 | 3.016 | 2.627 | 183.899 | 101.106
2026-09-12 12:00 | 1종 | 3411.175 | 10.618 | 2.572 | 3.012 | 2.492 | 182.87 | 102.21
2026-09-12 14:00 | 1종 | 3414.19 | 10.353 | 2.599 | 2.948 | 2.706 | 182.729 | 102.504
2026-09-12 16:00 | 1종 | 3437.097 | 9.102 | 2.506 | 2.866 | 2.649 | 182.803 | 103.706
2026-09-12 18:00 | 1종 | 3425.939 | 8.456 | 2.646 | 2.718 | 2.571 | 183.205 | 104.423
2026-09-12 20:00 | 1종 | 3417.868 | 8.778 | 2.653 | 2.542 | 2.487 | 178.467 | 104.44
2026-09-12 22:00 | 1종 | 3480.377 | 8.599 | 2.603 | 2.657 | 2.537 | 179.384 | 101.98
2026-09-13 | 1종 | 3468.134 | 8.919 | 2.617 | 2.618 | 2.619 | 180.029 | 107.41
2026-09-13 02:00 | 1종 | 3489.292 | 8.644 | 2.571 | 2.783 | 2.564 | 183.86 | 105.945
2026-09-13 04:00 | 1종 | 3484.808 | 9.07 | 2.645 | 2.807 | 2.602 | 182.54 | 103.484
2026-09-13 06:00 | 1종 | 3493.46 | 9.454 | 2.623 | 2.672 | 2.626 | 182.7 | 104.054
2026-09-13 08:00 | 1종 | 3496.445 | 8.674 | 2.604 | 2.613 | 2.396 | 178.709 | 103.53
2026-09-13 10:00 | 1종 | 3453.192 | 9.142 | 2.565 | 2.704 | 2.494 | 177.291 | 102.104
2026-09-13 12:00 | 1종 | 3427.622 | 9.811 | 2.741 | 2.755 | 2.613 | 176.932 | 101.333
2026-09-13 14:00 | 1종 | 3428.8 | 9.307 | 2.697 | 2.856 | 2.533 | 178.108 | 100.712
2026-09-13 16:00 | 1종 | 3435.127 | 9.546 | 2.648 | 2.885 | 2.61 | 176.023 | 102.045
2026-09-13 18:00 | 1종 | 3392.669 | 9.7 | 2.604 | 2.749 | 2.563 | 178.459 | 102.988
2026-09-13 20:00 | 1종 | 3408.054 | 9.907 | 2.551 | 2.655 | 2.559 | 178.71 | 104.358
2026-09-13 22:00 | 1종 | 3402.348 | 9.758 | 2.653 | 2.638 | 2.56 | 175.4 | 100.399
2026-09-14 | 1종 | 3435.595 | 9.378 | 2.636 | 2.755 | 2.571 | 179.036 | 97.985
2026-09-14 02:00 | 1종 | 3445.102 | 8.951 | 2.628 | 2.669 | 2.585 | 180.115 | 101.24
2026-09-14 04:00 | 1종 | 3394.456 | 8.876 | 2.679 | 2.758 | 2.545 | 182.303 | 104.967
2026-09-14 06:00 | 1종 | 3473.751 | 8.627 | 2.681 | 2.698 | 2.524 | 179.745 | 105.522
2026-09-14 08:00 | 1종 | 3399.612 | 9.087 | 2.642 | 2.757 | 2.521 | 179.247 | 107.612
2026-09-14 10:00 | 1종 | 3474.649 | 9.522 | 2.661 | 2.637 | 2.607 | 181.94 | 105.161
2026-09-14 12:00 | 1종 | 3459.266 | 9.563 | 2.727 | 2.729 | 2.562 | 180.323 | 102.607
2026-09-14 14:00 | 1종 | 3547.737 | 9.581 | 2.752 | 2.698 | 2.566 | 176.12 | 106.148
2026-09-14 16:00 | 1종 | 3511.556 | 9.031 | 2.689 | 2.82 | 2.565 | 177.727 | 106.896
2026-09-14 18:00 | 1종 | 3510.439 | 9.444 | 2.703 | 2.828 | 2.54 | 177.62 | 106.393
2026-09-14 20:00 | 1종 | 3486.094 | 9.386 | 2.549 | 2.914 | 2.72 | 176.179 | 103.064
2026-09-14 22:00 | 1종 | 3447.079 | 9.152 | 2.51 | 2.694 | 2.584 | 176.619 | 105.896
2026-09-15 | 3종 | 4523.757 | 3.197 | 3.191 | 1.988 | 2.515 | 128.474 | 103.3
2026-09-15 02:00 | 3종 | 4519.151 | 3.406 | 3.128 | 2.012 | 2.604 | 127.026 | 101.943
2026-09-15 04:00 | 3종 | 4527.776 | 3.122 | 3.198 | 1.939 | 2.579 | 128.594 | 100.603
2026-09-15 06:00 | 3종 | 4561.051 | 2.336 | 3.168 | 2.034 | 2.663 | 127.478 | 96.722
2026-09-15 08:00 | 3종 | 4604.971 | 2.207 | 3.178 | 1.982 | 2.484 | 127.698 | 97.529
2026-09-15 10:00 | 3종 | 4620.17 | 2.221 | 3.21 | 1.908 | 2.533 | 128.262 | 101.411
2026-09-15 12:00 | 3종 | 4615.259 | 2.734 | 3.142 | 1.957 | 2.486 | 126.774 | 104.277
2026-09-15 14:00 | 3종 | 4640.183 | 2.871 | 3.169 | 2.044 | 2.452 | 126.999 | 99.781
2026-09-15 16:00 | 3종 | 4637.24 | 2.778 | 3.273 | 2.002 | 2.569 | 130.659 | 103.207
2026-09-15 18:00 | 3종 | 4683.978 | 2.803 | 3.166 | 1.974 | 2.598 | 128.531 | 104.91
2026-09-15 20:00 | 3종 | 4734.491 | 2.504 | 3.232 | 1.987 | 2.45 | 126.973 | 104.288
2026-09-15 22:00 | 3종 | 4682.75 | 2.874 | 3.169 | 2.061 | 2.535 | 126.42 | 103.566
2026-09-16 | 3종 | 4656.381 | 2.54 | 3.219 | 2.005 | 2.447 | 125.224 | 103.427
2026-09-16 02:00 | 3종 | 4669.728 | 2.463 | 3.21 | 1.983 | 2.566 | 125.848 | 99.973
2026-09-16 04:00 | 3종 | 4654.573 | 2.577 | 3.213 | 2.068 | 2.53 | 127.478 | 103.364
2026-09-16 06:00 | 3종 | 4644.357 | 2.391 | 3.364 | 2.037 | 2.507 | 130.104 | 105.643
2026-09-16 08:00 | 3종 | 4589.931 | 3.051 | 3.367 | 1.968 | 2.499 | 130.188 | 107.517
2026-09-16 10:00 | 3종 | 4574.62 | 3.356 | 3.304 | 1.902 | 2.506 | 129.079 | 104.511
2026-09-16 12:00 | 3종 | 4602.137 | 2.648 | 3.193 | 1.816 | 2.494 | 129.327 | 107.077
2026-09-16 14:00 | 3종 | 4612.381 | 3.225 | 3.257 | 2.062 | 2.555 | 129.723 | 106.245
2026-09-16 16:00 | 3종 | 4567.262 | 3.016 | 3.246 | 2.112 | 2.514 | 130.6 | 105.996
2026-09-16 18:00 | 3종 | 4525.56 | 3.281 | 3.158 | 1.987 | 2.589 | 129.774 | 104.623
2026-09-16 20:00 | 3종 | 4532.123 | 3.159 | 3.133 | 1.966 | 2.499 | 127.511 | 102.866
2026-09-16 22:00 | 3종 | 4547.378 | 2.957 | 3.225 | 1.987 | 2.452 | 125.36 | 102.988
2026-09-17 | 1종 | 3418.61 | 9.822 | 2.546 | 2.866 | 2.521 | 176.106 | 102.621
2026-09-17 02:00 | 1종 | 3396.351 | 10.447 | 2.594 | 2.803 | 2.515 | 175.904 | 101.73
2026-09-17 04:00 | 1종 | 3343.726 | 10.964 | 2.602 | 2.852 | 2.506 | 178.577 | 103.253
2026-09-17 06:00 | 1종 | 3375.775 | 10.164 | 2.595 | 2.846 | 2.618 | 179.309 | 106.631
2026-09-17 08:00 | 1종 | 3405.174 | 9.915 | 2.608 | 2.913 | 2.566 | 178.252 | 104.034
2026-09-17 10:00 | 1종 | 3484.951 | 9.198 | 2.594 | 2.839 | 2.487 | 178.616 | 104.118
2026-09-17 12:00 | 1종 | 3461.45 | 9.84 | 2.666 | 2.655 | 2.494 | 176.861 | 103.651
2026-09-17 14:00 | 1종 | 3451.099 | 9.966 | 2.56 | 2.717 | 2.569 | 178.995 | 105.012
2026-09-17 16:00 | 1종 | 3481.955 | 9.581 | 2.597 | 2.793 | 2.551 | 179.461 | 103.759
2026-09-17 18:00 | 1종 | 3491.157 | 9.533 | 2.64 | 2.725 | 2.56 | 181.828 | 104
2026-09-17 20:00 | 1종 | 3488.606 | 9.344 | 2.597 | 2.781 | 2.542 | 180.866 | 106.868
2026-09-17 22:00 | 1종 | 3419.215 | 9.77 | 2.498 | 2.839 | 2.57 | 180.219 | 107.838
2026-09-18 | 1종 | 3433.228 | 10.247 | 2.631 | 2.638 | 2.519 | 181.266 | 106.656
2026-09-18 02:00 | 1종 | 3416.09 | 10.702 | 2.688 | 2.768 | 2.609 | 180.525 | 108.772
2026-09-18 04:00 | 1종 | 3376.192 | 10.441 | 2.561 | 2.893 | 2.553 | 178.742 | 108.334
2026-09-18 06:00 | 1종 | 3295.129 | 11.16 | 2.459 | 3.04 | 2.57 | 179.271 | 112.095
2026-09-18 08:00 | 1종 | 3211.857 | 12.323 | 2.627 | 3.119 | 2.554 | 175.278 | 110.408
2026-09-18 10:00 | 1종 | 3222.929 | 11.95 | 2.569 | 2.83 | 2.54 | 176.259 | 107.465
2026-09-18 12:00 | 1종 | 3200.79 | 13.057 | 2.614 | 2.733 | 2.476 | 173.997 | 107.989
2026-09-18 14:00 | 1종 | 3144.181 | 13.388 | 2.64 | 2.817 | 2.535 | 175.471 | 104.972
2026-09-18 16:00 | 1종 | 3095.766 | 13.634 | 2.611 | 2.861 | 2.594 | 178.991 | 106.277
2026-09-18 18:00 | 1종 | 3014.836 | 14.83 | 2.49 | 2.756 | 2.636 | 179.154 | 106.564
2026-09-18 20:00 | 1종 | 3031.099 | 14.756 | 2.498 | 2.788 | 2.618 | 180.312 | 102.21
2026-09-18 22:00 | 1종 | 3027.595 | 14.132 | 2.556 | 2.674 | 2.544 | 179.796 | 100.412
2026-09-19 | 1종 | 3073.789 | 14.504 | 2.599 | 2.838 | 2.49 | 181.967 | 101.34
2026-09-19 02:00 | 1종 | 3048.912 | 14.249 | 2.535 | 2.75 | 2.621 | 184.576 | 102.972
2026-09-19 04:00 | 1종 | 3040.841 | 15.08 | 2.632 | 2.745 | 2.55 | 183.363 | 102.943
2026-09-19 06:00 | 1종 | 3021.006 | 15.156 | 2.597 | 2.788 | 2.541 | 183.518 | 104.793
2026-09-19 08:00 | 1종 | 3014.66 | 15.416 | 2.554 | 2.817 | 2.616 | 182.368 | 103.052
2026-09-19 10:00 | 1종 | 3042.751 | 15.128 | 2.513 | 2.774 | 2.525 | 182.77 | 103.9
2026-09-19 12:00 | 1종 | 3061.546 | 14.376 | 2.535 | 2.945 | 2.575 | 180.944 | 102.903
2026-09-19 14:00 | 1종 | 3035.76 | 14.117 | 2.473 | 2.943 | 2.481 | 184.482 | 103.019
2026-09-19 16:00 | 1종 | 3039.383 | 14.398 | 2.515 | 2.909 | 2.511 | 187.376 | 99.333
2026-09-19 18:00 | 1종 | 3048.591 | 14.731 | 2.492 | 2.91 | 2.653 | 187.067 | 97.319
2026-09-19 20:00 | 1종 | 3048.868 | 13.555 | 2.614 | 2.9 | 2.613 | 186.2 | 97.161
2026-09-19 22:00 | 1종 | 3024.135 | 14.835 | 2.571 | 2.737 | 2.576 | 183.644 | 97.068
2026-09-20 | 1종 | 2987.567 | 13.923 | 2.527 | 2.692 | 2.565 | 180.564 | 99.701
2026-09-20 02:00 | 1종 | 2977.483 | 14.138 | 2.508 | 2.898 | 2.525 | 180.99 | 99.719
2026-09-20 04:00 | 1종 | 2977.981 | 15.311 | 2.599 | 2.78 | 2.588 | 178.112 | 99.008
2026-09-20 06:00 | 1종 | 3061.207 | 14.527 | 2.595 | 2.769 | 2.617 | 178.383 | 101.743
2026-09-20 08:00 | 1종 | 2972.597 | 14.934 | 2.638 | 2.837 | 2.578 | 177.941 | 103.731
2026-09-20 10:00 | 1종 | 2985.248 | 14.955 | 2.57 | 2.803 | 2.552 | 177.852 | 104.093
2026-09-20 12:00 | 1종 | 3024.102 | 15.514 | 2.619 | 2.812 | 2.572 | 176.153 | 105.418
2026-09-20 14:00 | 1종 | 2960.377 | 15.424 | 2.496 | 2.938 | 2.601 | 178.261 | 105.352
2026-09-20 16:00 | 1종 | 2993.307 | 15.089 | 2.704 | 2.881 | 2.582 | 177.521 | 104.636
2026-09-20 18:00 | 1종 | 2968.017 | 15.083 | 2.576 | 2.74 | 2.668 | 176.362 | 104.163
2026-09-20 20:00 | 1종 | 2939.229 | 15.899 | 2.559 | 2.765 | 2.612 | 177.875 | 104.516
2026-09-20 22:00 | 1종 | 2964.685 | 15.503 | 2.568 | 2.943 | 2.587 | 177.249 | 102.635
2026-09-21 | 1종 | 2984.184 | 14.829 | 2.645 | 3.064 | 2.551 | 177.91 | 103.283
2026-09-21 02:00 | 1종 | 2989.285 | 14.014 | 2.589 | 3.063 | 2.523 | 179.746 | 101.085
2026-09-21 04:00 | 1종 | 2992.69 | 15.224 | 2.444 | 3.047 | 2.572 | 181.675 | 100.745
2026-09-21 06:00 | 1종 | 2946.45 | 15.15 | 2.519 | 2.997 | 2.567 | 183.44 | 102.209
2026-09-21 08:00 | 1종 | 3000.831 | 15.035 | 2.582 | 2.928 | 2.558 | 185.802 | 104.439
2026-09-21 10:00 | 1종 | 3006.317 | 14.552 | 2.472 | 2.748 | 2.568 | 185.776 | 99.393
2026-09-21 12:00 | 1종 | 2992.47 | 14.47 | 2.467 | 2.807 | 2.468 | 183.939 | 102.54
2026-09-21 14:00 | 1종 | 3006.883 | 14.48 | 2.559 | 2.81 | 2.597 | 182.974 | 104.126
2026-09-21 16:00 | 1종 | 2974.252 | 14.808 | 2.526 | 2.84 | 2.603 | 183.868 | 103.829
2026-09-21 18:00 | 1종 | 2950.195 | 14.635 | 2.486 | 2.823 | 2.54 | 182.959 | 105.7
2026-09-21 20:00 | 1종 | 2945.239 | 15.321 | 2.608 | 2.836 | 2.478 | 184.736 | 104.304
2026-09-21 22:00 | 1종 | 2958.444 | 15.387 | 2.569 | 2.866 | 2.546 | 181.374 | 105.222
2026-09-22 | 1종 | 2938.031 | 15.094 | 2.484 | 3.035 | 2.61 | 178.747 | 108.393
2026-09-22 02:00 | 1종 | 2948.883 | 14.736 | 2.571 | 2.866 | 2.46 | 178.985 | 105.437
2026-09-22 04:00 | 1종 | 2943.066 | 14.972 | 2.53 | 2.847 | 2.586 | 178.161 | 105.379
2026-09-22 06:00 | 1종 | 2950.127 | 14.701 | 2.469 | 2.974 | 2.512 | 178.966 | 107.464
2026-09-22 08:00 | 1종 | 3011.622 | 14.14 | 2.594 | 2.779 | 2.555 | 182.796 | 107.32
2026-09-22 10:00 | 1종 | 2994.82 | 14.179 | 2.571 | 2.832 | 2.596 | 183.513 | 104.791
2026-09-22 12:00 | 1종 | 2984.934 | 13.489 | 2.65 | 2.828 | 2.486 | 182.751 | 102.487
2026-09-22 14:00 | 1종 | 3015.956 | 13.163 | 2.584 | 2.856 | 2.569 | 183.045 | 103.135
2026-09-22 16:00 | 1종 | 3010.351 | 14.142 | 2.499 | 2.872 | 2.525 | 180.431 | 104.02
2026-09-22 18:00 | 1종 | 3045.027 | 13.425 | 2.496 | 2.91 | 2.554 | 182.79 | 102.74
2026-09-22 20:00 | 1종 | 3010.453 | 13.55 | 2.535 | 2.867 | 2.627 | 182.762 | 106.138
2026-09-22 22:00 | 1종 | 3012.345 | 13.278 | 2.52 | 2.723 | 2.48 | 182.324 | 109.14
2026-09-23 | 1종 | 2974.243 | 13.838 | 2.668 | 2.8 | 2.477 | 182.378 | 110.094
2026-09-23 02:00 | 1종 | 2987.496 | 13.805 | 2.656 | 2.818 | 2.591 | 182.72 | 107.347
2026-09-23 04:00 | 1종 | 3014.104 | 14.539 | 2.581 | 2.951 | 2.454 | 182.092 | 108.23
2026-09-23 06:00 | 1종 | 3027.073 | 14.48 | 2.566 | 2.948 | 2.473 | 179.718 | 104.809
2026-09-23 08:00 | 1종 | 3083.886 | 13.777 | 2.689 | 2.937 | 2.507 | 180.76 | 101.924
2026-09-23 10:00 | 1종 | 3144.635 | 13.133 | 2.669 | 2.753 | 2.554 | 178.652 | 100.603
2026-09-23 12:00 | 1종 | 3127.165 | 12.771 | 2.68 | 2.502 | 2.569 | 177.057 | 104.411
2026-09-23 14:00 | 1종 | 3174.966 | 11.544 | 2.578 | 2.792 | 2.49 | 179.273 | 103.425
2026-09-23 16:00 | 1종 | 3263.722 | 10.992 | 2.593 | 2.828 | 2.491 | 180.755 | 100.428
2026-09-23 18:00 | 1종 | 3310.224 | 10.562 | 2.676 | 2.795 | 2.564 | 182.01 | 103.875
2026-09-23 20:00 | 1종 | 3350.768 | 11.151 | 2.718 | 2.494 | 2.432 | 182.053 | 104.742
2026-09-23 22:00 | 1종 | 3399.055 | 10.274 | 2.586 | 2.666 | 2.387 | 181.815 | 107.751
2026-09-24 | 1종 | 3445.129 | 9.191 | 2.594 | 2.672 | 2.468 | 178.07 | 107.484
2026-09-24 02:00 | 1종 | 3428.519 | 9.576 | 2.62 | 2.526 | 2.52 | 181.889 | 107.75
2026-09-24 04:00 | 1종 | 3427.441 | 9.768 | 2.6 | 2.719 | 2.533 | 180.081 | 110.02
2026-09-24 06:00 | 1종 | 3438.636 | 9.812 | 2.467 | 2.735 | 2.549 | 181 | 110.319
2026-09-24 08:00 | 1종 | 3482.424 | 9.284 | 2.5 | 2.822 | 2.417 | 180.647 | 106.993
2026-09-24 10:00 | 1종 | 3464.268 | 9.644 | 2.546 | 2.903 | 2.51 | 179.767 | 106.229
2026-09-24 12:00 | 1종 | 3429.911 | 11.024 | 2.579 | 2.982 | 2.505 | 177.008 | 104.926
2026-09-24 14:00 | 1종 | 3432.023 | 10.74 | 2.611 | 3.065 | 2.508 | 179.27 | 101.069
2026-09-24 16:00 | 1종 | 3461.763 | 9.536 | 2.6 | 2.865 | 2.514 | 179.441 | 95.553
2026-09-24 18:00 | 1종 | 3469.265 | 10.333 | 2.541 | 2.861 | 2.547 | 180.951 | 100.175
2026-09-24 20:00 | 1종 | 3438.16 | 10.322 | 2.554 | 2.801 | 2.477 | 180.175 | 98.501
2026-09-24 22:00 | 1종 | 3451.026 | 9.687 | 2.556 | 2.804 | 2.443 | 176.384 | 103.764
2026-09-25 | 1종 | 3447.629 | 9.563 | 2.571 | 2.781 | 2.445 | 177.821 | 104.23
2026-09-25 02:00 | 1종 | 3459.083 | 9.505 | 2.559 | 2.789 | 2.516 | 180.041 | 106.002
2026-09-25 04:00 | 1종 | 3481.388 | 9.609 | 2.609 | 2.73 | 2.466 | 180.774 | 103.876
2026-09-25 06:00 | 1종 | 3475.702 | 8.682 | 2.584 | 2.857 | 2.534 | 181.284 | 105.938
2026-09-25 08:00 | 1종 | 3438.114 | 8.964 | 2.502 | 2.744 | 2.439 | 183.622 | 107.815
2026-09-25 10:00 | 1종 | 3398.847 | 9.149 | 2.642 | 2.613 | 2.395 | 179.514 | 107.577
2026-09-25 12:00 | 1종 | 3400.871 | 10.2 | 2.652 | 2.675 | 2.378 | 179.908 | 105.757
2026-09-25 14:00 | 1종 | 3441.043 | 9.416 | 2.682 | 2.793 | 2.581 | 181.98 | 105.711
2026-09-25 16:00 | 1종 | 3450.596 | 8.976 | 2.666 | 2.816 | 2.409 | 180.481 | 108.885
2026-09-25 18:00 | 1종 | 3410.414 | 10.073 | 2.736 | 2.697 | 2.448 | 178.472 | 107.955
2026-09-25 20:00 | 1종 | 3376.921 | 11.162 | 2.753 | 2.639 | 2.576 | 178.399 | 112.016
2026-09-25 22:00 | 1종 | 3403.07 | 11.102 | 2.742 | 2.729 | 2.524 | 178.688 | 107.11
2026-09-26 | 1종 | 3371.224 | 11.117 | 2.677 | 2.892 | 2.478 | 179.65 | 109.031
2026-09-26 02:00 | 1종 | 3407.495 | 10.588 | 2.618 | 2.84 | 2.572 | 180.827 | 111.152
2026-09-26 04:00 | 1종 | 3420.706 | 9.6 | 2.678 | 2.817 | 2.359 | 181.416 | 111.228
2026-09-26 06:00 | 1종 | 3386.527 | 9.851 | 2.549 | 2.854 | 2.485 | 181.419 | 111.69
2026-09-26 08:00 | 1종 | 3406.124 | 9.379 | 2.535 | 2.755 | 2.537 | 183.134 | 109.765
2026-09-26 10:00 | 1종 | 3398.044 | 9.607 | 2.617 | 2.606 | 2.559 | 183.247 | 108.534
2026-09-26 12:00 | 1종 | 3402.437 | 9.504 | 2.605 | 2.818 | 2.529 | 182.613 | 105.834
2026-09-26 14:00 | 1종 | 3429.529 | 8.783 | 2.456 | 2.733 | 2.369 | 181.477 | 103.15
2026-09-26 16:00 | 1종 | 3400.078 | 9.455 | 2.507 | 2.828 | 2.46 | 179.4 | 102.782
2026-09-26 18:00 | 1종 | 3449.659 | 9.083 | 2.577 | 2.909 | 2.483 | 181.892 | 107
2026-09-26 20:00 | 1종 | 3487.048 | 8.521 | 2.602 | 2.86 | 2.516 | 180.108 | 108.789
2026-09-26 22:00 | 1종 | 3455.705 | 8.482 | 2.602 | 2.805 | 2.395 | 179.7 | 107.887
2026-09-27 | 1종 | 3483.445 | 8.481 | 2.749 | 2.826 | 2.62 | 178.868 | 106.771
2026-09-27 02:00 | 1종 | 3389.708 | 8.89 | 2.685 | 2.766 | 2.597 | 179.868 | 105.514
2026-09-27 04:00 | 1종 | 3397.898 | 8.479 | 2.611 | 2.833 | 2.557 | 183.862 | 106.773
2026-09-27 06:00 | 1종 | 3363.591 | 9.514 | 2.563 | 2.877 | 2.564 | 182.834 | 106.228
2026-09-27 08:00 | 1종 | 3379.723 | 9.665 | 2.557 | 2.793 | 2.565 | 182.87 | 110.309
2026-09-27 10:00 | 1종 | 3468.278 | 9.218 | 2.662 | 2.884 | 2.576 | 183.012 | 110.079
2026-09-27 12:00 | 1종 | 3402.859 | 10.604 | 2.785 | 2.899 | 2.603 | 181.638 | 108.527
2026-09-27 14:00 | 1종 | 3452.611 | 9.861 | 2.715 | 2.759 | 2.507 | 181.499 | 107.032
2026-09-27 16:00 | 1종 | 3463.206 | 10.09 | 2.662 | 2.883 | 2.512 | 180.735 | 107.34
2026-09-27 18:00 | 1종 | 3398.904 | 9.318 | 2.667 | 2.91 | 2.496 | 177.108 | 106.445
2026-09-27 20:00 | 1종 | 3436.883 | 10.436 | 2.685 | 2.983 | 2.5 | 181.121 | 108.134
2026-09-27 22:00 | 1종 | 3409.628 | 10.077 | 2.652 | 2.867 | 2.515 | 181.38 | 110.146
2026-09-28 | 1종 | 3405.731 | 10.914 | 2.588 | 2.689 | 2.562 | 182.567 | 106.166
2026-09-28 02:00 | 1종 | 3455.514 | 10.388 | 2.552 | 2.777 | 2.585 | 179.302 | 102.542
2026-09-28 04:00 | 1종 | 3475.673 | 9.562 | 2.566 | 2.623 | 2.639 | 183.491 | 102.133
2026-09-28 06:00 | 1종 | 3423.862 | 9.643 | 2.538 | 2.768 | 2.692 | 184.205 | 102.023
2026-09-28 08:00 | 1종 | 3439.531 | 10.295 | 2.568 | 2.749 | 2.595 | 181.232 | 104.817
2026-09-28 10:00 | 1종 | 3437.809 | 9.075 | 2.663 | 2.729 | 2.613 | 177.287 | 106.449
2026-09-28 12:00 | 1종 | 3439.765 | 9.55 | 2.713 | 2.772 | 2.543 | 177.476 | 102.578
2026-09-28 14:00 | 1종 | 3483.442 | 8.743 | 2.665 | 2.73 | 2.609 | 178.57 | 101.353
2026-09-28 16:00 | 1종 | 3470.51 | 9.362 | 2.674 | 2.636 | 2.519 | 179.434 | 104.839
2026-09-28 18:00 | 1종 | 3504.11 | 9.461 | 2.706 | 2.676 | 2.579 | 180.563 | 105.266
2026-09-28 20:00 | 1종 | 3472.163 | 9.279 | 2.591 | 2.784 | 2.614 | 179.172 | 105.08
2026-09-28 22:00 | 1종 | 3482.887 | 8.8 | 2.561 | 2.857 | 2.557 | 179.507 | 101.496
2026-09-29 | 1종 | 3442.198 | 9.929 | 2.554 | 2.807 | 2.588 | 180.34 | 104.666
2026-09-29 02:00 | 1종 | 3431.328 | 9.702 | 2.471 | 2.716 | 2.542 | 183.098 | 103.454
2026-09-29 04:00 | 1종 | 3408.467 | 10.083 | 2.606 | 2.778 | 2.619 | 181.526 | 106.605
2026-09-29 06:00 | 1종 | 3430.562 | 9.501 | 2.562 | 2.824 | 2.691 | 180.592 | 107.724
2026-09-29 08:00 | 1종 | 3411.217 | 8.982 | 2.561 | 2.897 | 2.692 | 178.875 | 103.814
2026-09-29 10:00 | 1종 | 3400.381 | 9.8 | 2.519 | 2.959 | 2.697 | 178.643 | 105.142
2026-09-29 12:00 | 1종 | 3410.112 | 9.355 | 2.663 | 2.774 | 2.603 | 180.099 | 103.241
2026-09-29 14:00 | 1종 | 3398.581 | 9.313 | 2.542 | 2.847 | 2.592 | 182.777 | 104.495
2026-09-29 16:00 | 1종 | 3442.427 | 9.874 | 2.579 | 2.883 | 2.545 | 180.09 | 103.699
2026-09-29 18:00 | 1종 | 3385.386 | 10.495 | 2.57 | 2.906 | 2.609 | 178.173 | 101.493
2026-09-29 20:00 | 1종 | 3383.85 | 10.173 | 2.66 | 2.81 | 2.616 | 179.586 | 101.82
2026-09-29 22:00 | 1종 | 3420.792 | 10.048 | 2.554 | 2.825 | 2.723 | 179.211 | 100.271
2026-09-30 | 3종 | 4640.097 | 3.077 | 3.168 | 2.113 | 2.644 | 126.484 | 97.186
2026-09-30 02:00 | 3종 | 4648.745 | 2.74 | 3.087 | 2.076 | 2.531 | 126.286 | 100.721
2026-09-30 04:00 | 3종 | 4626.158 | 3.21 | 3.087 | 2.145 | 2.588 | 127.725 | 99.655
2026-09-30 06:00 | 3종 | 4626.125 | 2.998 | 3.128 | 2.059 | 2.569 | 129.705 | 102.269
2026-09-30 08:00 | 3종 | 4623.071 | 2.979 | 3.165 | 2.04 | 2.601 | 131.755 | 103.331
2026-09-30 10:00 | 3종 | 4604.012 | 2.903 | 3.26 | 1.993 | 2.658 | 130.149 | 106.153
2026-09-30 12:00 | 3종 | 4594.385 | 3.88 | 3.205 | 2.102 | 2.612 | 130.992 | 106.325
2026-09-30 14:00 | 3종 | 4549.615 | 3.179 | 3.315 | 2.195 | 2.603 | 129.745 | 106.341
2026-09-30 16:00 | 3종 | 4601.602 | 3.01 | 3.208 | 2.092 | 2.515 | 127.411 | 103.797
2026-09-30 18:00 | 3종 | 4586.374 | 3.121 | 3.327 | 2.083 | 2.486 | 123.459 | 101.076
2026-09-30 20:00 | 3종 | 4630.404 | 2.855 | 3.305 | 2.036 | 2.619 | 122.645 | 101.198
2026-09-30 22:00 | 3종 | 4647.138 | 3.056 | 3.324 | 2.129 | 2.622 | 125.244 | 102.217
2026-10-01 | 3종 | 4604.916 | 2.521 | 3.351 | 1.998 | 2.563 | 128.126 | 103.612
2026-10-01 02:00 | 3종 | 4536.629 | 2.838 | 3.341 | 2.05 | 2.599 | 132.035 | 100.695
2026-10-01 04:00 | 3종 | 4550.977 | 3.028 | 3.351 | 2.095 | 2.626 | 133.506 | 100.739
2026-10-01 06:00 | 3종 | 4608.593 | 3.506 | 3.212 | 2.058 | 2.586 | 130.502 | 102.054
2026-10-01 08:00 | 3종 | 4712.459 | 3.205 | 3.193 | 1.995 | 2.556 | 128.881 | 103.303
2026-10-01 10:00 | 3종 | 4653.541 | 3.248 | 3.218 | 1.989 | 2.624 | 131.073 | 103.649
2026-10-01 12:00 | 3종 | 4641.672 | 3.029 | 3.084 | 2.031 | 2.65 | 129.943 | 107.669
2026-10-01 14:00 | 3종 | 4608.299 | 3.138 | 3.048 | 2.055 | 2.533 | 126.672 | 106.133
2026-10-01 16:00 | 3종 | 4637.827 | 3.416 | 3.086 | 1.997 | 2.619 | 125.621 | 109.088
2026-10-01 18:00 | 3종 | 4483.73 | 3.903 | 3.145 | 2.032 | 2.723 | 127.972 | 112.138
2026-10-01 20:00 | 3종 | 4570.912 | 3.218 | 3.24 | 1.957 | 2.588 | 127.008 | 108.174
2026-10-01 22:00 | 3종 | 4610.73 | 2.636 | 3.127 | 1.934 | 2.628 | 126.765 | 107.972
2026-10-02 | 1종 | 3443.805 | 10.698 | 2.673 | 2.72 | 2.526 | 177.957 | 109.769
2026-10-02 02:00 | 1종 | 3408.385 | 10.631 | 2.542 | 2.724 | 2.568 | 177.741 | 103.54
2026-10-02 04:00 | 1종 | 3419.987 | 9.652 | 2.599 | 2.696 | 2.558 | 178.735 | 104.846
2026-10-02 06:00 | 1종 | 3445.68 | 8.602 | 2.575 | 2.826 | 2.533 | 175.946 | 102.721
2026-10-02 08:00 | 1종 | 3395.239 | 9.388 | 2.612 | 2.844 | 2.472 | 179.369 | 102.197
2026-10-02 10:00 | 1종 | 3444.904 | 8.833 | 2.714 | 2.865 | 2.504 | 180.141 | 102.268
2026-10-02 12:00 | 1종 | 3453.055 | 9.026 | 2.6 | 2.751 | 2.523 | 177.199 | 106.001
2026-10-02 14:00 | 1종 | 3420.864 | 9.853 | 2.666 | 2.765 | 2.546 | 176.56 | 106.564
2026-10-02 16:00 | 1종 | 3482.881 | 9.492 | 2.649 | 2.734 | 2.577 | 179.94 | 106.442
2026-10-02 18:00 | 1종 | 3479.499 | 9.437 | 2.599 | 2.856 | 2.498 | 183.583 | 104.24
2026-10-02 20:00 | 1종 | 3487.947 | 9.549 | 2.634 | 2.88 | 2.588 | 182.114 | 104.697
2026-10-02 22:00 | 1종 | 3461.986 | 9.619 | 2.558 | 2.937 | 2.449 | 181.765 | 105.013
2026-10-03 | 1종 | 3464.009 | 9.409 | 2.67 | 2.918 | 2.479 | 182.237 | 104.633
2026-10-03 02:00 | 1종 | 3430.125 | 9.806 | 2.602 | 2.906 | 2.419 | 180.441 | 107.05
2026-10-03 04:00 | 1종 | 3377.81 | 9.537 | 2.575 | 2.752 | 2.501 | 180.76 | 105.701
2026-10-03 06:00 | 1종 | 3437.773 | 8.979 | 2.682 | 2.747 | 2.506 | 180.307 | 107.477
2026-10-03 08:00 | 1종 | 3458.677 | 9.022 | 2.744 | 2.681 | 2.519 | 178.995 | 107.812
2026-10-03 10:00 | 1종 | 3428.561 | 9.483 | 2.645 | 2.723 | 2.386 | 181.557 | 106.413
2026-10-03 12:00 | 1종 | 3422.829 | 8.896 | 2.616 | 2.797 | 2.466 | 180.849 | 100.132
2026-10-03 14:00 | 1종 | 3432.023 | 9.449 | 2.503 | 2.679 | 2.348 | 183.968 | 102.285
2026-10-03 16:00 | 1종 | 3481.743 | 8.838 | 2.538 | 2.721 | 2.475 | 181.099 | 103.978
2026-10-03 18:00 | 1종 | 3480.758 | 8.547 | 2.526 | 2.826 | 2.44 | 178.104 | 102.648
2026-10-03 20:00 | 1종 | 3492.763 | 8.194 | 2.623 | 2.77 | 2.442 | 176.671 | 104.418
2026-10-03 22:00 | 1종 | 3421.937 | 9.467 | 2.583 | 2.792 | 2.469 | 181.128 | 104.814
2026-10-04 | 1종 | 3397.137 | 9.545 | 2.548 | 2.799 | 2.471 | 179.293 | 104.102
2026-10-04 02:00 | 1종 | 3431.044 | 9.565 | 2.647 | 2.803 | 2.643 | 182.989 | 104.918
2026-10-04 04:00 | 1종 | 3468.039 | 9.527 | 2.643 | 2.932 | 2.431 | 179.412 | 105.953
2026-10-04 06:00 | 1종 | 3477.928 | 9.471 | 2.549 | 2.897 | 2.462 | 182.768 | 106.168
2026-10-04 08:00 | 1종 | 3480.606 | 9.627 | 2.543 | 2.933 | 2.477 | 181.637 | 105.926
2026-10-04 10:00 | 1종 | 3509.352 | 8.835 | 2.685 | 2.852 | 2.449 | 180.296 | 108.54
2026-10-04 12:00 | 1종 | 3488.973 | 9.114 | 2.663 | 2.828 | 2.422 | 183.995 | 109.785
2026-10-04 14:00 | 1종 | 3384.261 | 9.4 | 2.654 | 2.817 | 2.489 | 183.116 | 110.564
2026-10-04 16:00 | 1종 | 3398.771 | 10.535 | 2.635 | 2.88 | 2.5 | 180.321 | 108.767
2026-10-04 18:00 | 1종 | 3397.671 | 10.434 | 2.554 | 2.966 | 2.487 | 177.906 | 109.07
2026-10-04 20:00 | 1종 | 3394.076 | 10.402 | 2.582 | 2.937 | 2.54 | 177.513 | 102.169
2026-10-04 22:00 | 1종 | 3463.061 | 9.832 | 2.596 | 2.896 | 2.46 | 178.258 | 106.245
2026-10-05 | 1종 | 3452.968 | 9.345 | 2.648 | 2.965 | 2.533 | 176.537 | 104.419
2026-10-05 02:00 | 1종 | 3401.375 | 10.026 | 2.661 | 2.997 | 2.546 | 176.894 | 104.438
2026-10-05 04:00 | 1종 | 3386.192 | 9.99 | 2.647 | 2.955 | 2.548 | 177.686 | 104.673
2026-10-05 06:00 | 1종 | 3414.865 | 10.285 | 2.654 | 2.958 | 2.499 | 176.037 | 103.829
2026-10-05 08:00 | 1종 | 3406.291 | 10.511 | 2.567 | 2.71 | 2.521 | 182.076 | 104.695
2026-10-05 10:00 | 1종 | 3438.345 | 9.566 | 2.477 | 2.735 | 2.414 | 181.301 | 104.668
2026-10-05 12:00 | 1종 | 3458.862 | 9.257 | 2.576 | 2.768 | 2.456 | 174.77 | 104.92
2026-10-05 14:00 | 1종 | 3448.541 | 8.965 | 2.518 | 2.76 | 2.556 | 178.06 | 104.964
2026-10-05 16:00 | 1종 | 3443.754 | 8.878 | 2.639 | 2.798 | 2.478 | 179.551 | 106.796
2026-10-05 18:00 | 1종 | 3402.188 | 9.383 | 2.647 | 2.789 | 2.509 | 181.162 | 106.385
2026-10-05 20:00 | 1종 | 3372.01 | 9.981 | 2.482 | 2.712 | 2.485 | 182.347 | 101.438
2026-10-05 22:00 | 1종 | 3399.34 | 10.058 | 2.547 | 2.897 | 2.496 | 180.54 | 105.363
2026-10-06 | 1종 | 3426.472 | 9.342 | 2.549 | 2.785 | 2.517 | 180.122 | 107.053
2026-10-06 02:00 | 1종 | 3435.307 | 10.467 | 2.586 | 2.834 | 2.522 | 180.46 | 108.184
2026-10-06 04:00 | 1종 | 3398.715 | 9.162 | 2.623 | 2.886 | 2.557 | 181.15 | 109.232
2026-10-06 06:00 | 1종 | 3387.843 | 8.432 | 2.672 | 2.899 | 2.569 | 179.795 | 106.42
2026-10-06 08:00 | 1종 | 3400.924 | 8.724 | 2.56 | 2.845 | 2.535 | 180.212 | 103.386
2026-10-06 10:00 | 1종 | 3410.511 | 9.391 | 2.647 | 2.968 | 2.567 | 175.975 | 103.04
2026-10-06 12:00 | 1종 | 3444.607 | 9.295 | 2.593 | 2.844 | 2.499 | 177.421 | 101.66
2026-10-06 14:00 | 1종 | 3414.682 | 9.517 | 2.55 | 2.847 | 2.501 | 179.94 | 107.376
2026-10-06 16:00 | 1종 | 3419.232 | 9.503 | 2.548 | 2.81 | 2.479 | 181.145 | 106.012
2026-10-06 18:00 | 1종 | 3379.343 | 10.134 | 2.617 | 2.902 | 2.576 | 183.619 | 108.515
2026-10-06 20:00 | 1종 | 3378.688 | 10.35 | 2.625 | 2.721 | 2.516 | 181.248 | 107.101
2026-10-06 22:00 | 1종 | 3403.529 | 10.268 | 2.668 | 2.794 | 2.499 | 181.533 | 107.413
2026-10-07 | 1종 | 3430.068 | 10.863 | 2.693 | 2.797 | 2.536 | 183.507 | 105.505
2026-10-07 02:00 | 1종 | 3440.533 | 9.889 | 2.567 | 2.746 | 2.59 | 182.005 | 106.001
2026-10-07 04:00 | 1종 | 3493.624 | 9.238 | 2.703 | 2.821 | 2.569 | 181.294 | 107.35
2026-10-07 06:00 | 1종 | 3437.924 | 8.929 | 2.589 | 2.887 | 2.63 | 180.985 | 106.196
2026-10-07 08:00 | 1종 | 3472.227 | 9.582 | 2.489 | 2.746 | 2.526 | 183.659 | 104.495
2026-10-07 10:00 | 1종 | 3482.875 | 8.746 | 2.421 | 2.801 | 2.607 | 182.516 | 105.582
2026-10-07 12:00 | 1종 | 3408.421 | 8.92 | 2.483 | 2.841 | 2.54 | 180.334 | 101.716
2026-10-07 14:00 | 1종 | 3413.316 | 8.772 | 2.551 | 2.915 | 2.565 | 183.661 | 102.725
2026-10-07 16:00 | 1종 | 3392.211 | 10.063 | 2.528 | 2.65 | 2.633 | 180.316 | 102.704
2026-10-07 18:00 | 1종 | 3379.974 | 10.171 | 2.603 | 2.806 | 2.607 | 175.548 | 102.021
2026-10-07 20:00 | 1종 | 3431.014 | 9.485 | 2.593 | 2.526 | 2.567 | 175.744 | 102.295
2026-10-07 22:00 | 1종 | 3453.956 | 9.255 | 2.574 | 2.604 | 2.62 | 177.49 | 107.537

## 데이터_물성
timestamp | product | phy_ist | phy_fst | phy_autoclave | phy_s1 | phy_s3 | phy_s7 | phy_s28 | lab_temp | lab_rh | lab_cure_temp | sand_lot | operator | pred_s28 | pred_model | resid_z
2026-09-08 12:00 | 1종 | 258.376 | 345.531 | 0.086 |  | 28.709 | 38.199 | 51.242 | 20.45 | 59.903 | 20.222 | ISO-2026-04 | A조 |  |  | 0.0374
2026-09-09 12:00 | 1종 | 220.595 | 296.252 | 0.081 |  | 28.86 | 39.963 | 51.541 | 20.52 | 59.364 | 19.957 | ISO-2026-04 | B조 |  |  | -0.8254
2026-09-10 12:00 | 1종 | 202.768 | 283.844 | 0.105 |  | 29.192 | 39.407 |  | 19.112 | 61.102 | 19.745 | ISO-2026-04 | C조 | 52.2695 | 7일 강도 기반
2026-09-11 12:00 | 1종 | 218.358 | 298.527 | 0.09 |  | 28.581 | 39.665 |  | 20.543 | 59.143 | 19.897 | ISO-2026-04 | A조 | 52.1823 | 7일 강도 기반
2026-09-12 12:00 | 1종 | 221.287 | 316.421 | 0.092 |  | 28.549 | 38.12 |  | 19.766 | 58.176 | 19.807 | ISO-2026-04 | B조 | 51.0708 | 7일 강도 기반
2026-09-13 12:00 | 1종 | 210.37 | 279.111 | 0.095 |  | 28.784 | 39.488 |  | 20.043 | 58.054 | 19.464 | ISO-2026-04 | C조 | 52.1464 | 7일 강도 기반
2026-09-14 12:00 | 1종 | 206.519 | 283.903 | 0.109 |  | 30.274 | 40.553 |  | 19.992 | 57.18 | 20.098 | ISO-2026-04 | A조 | 53.5624 | 7일 강도 기반
2026-09-15 12:00 | 3종 | 156.457 | 224.614 | 0.048 | 20.253 | 36.392 | 45.458 |  | 20.821 | 54.162 | 19.614 | ISO-2026-04 | B조 | 58.4892 | 7일 강도 기반
2026-09-16 12:00 | 3종 | 162.454 | 244.533 | 0.06 | 18.649 | 37.925 | 45.734 |  | 20.193 | 52.328 | 19.832 | ISO-2026-04 | C조 | 59.6751 | 7일 강도 기반
2026-09-17 12:00 | 1종 | 203.838 | 280.238 | 0.089 |  | 30.369 | 42.532 |  | 20.906 | 59.305 | 20.17 | ISO-2026-04 | A조 | 55.0101 | 7일 강도 기반
2026-09-18 12:00 | 1종 | 249.475 | 335.528 | 0.062 |  | 25.764 | 36.543 |  | 19.833 | 58.654 | 19.765 | ISO-2026-04 | B조 | 48.718 | 7일 강도 기반
2026-09-19 12:00 | 1종 | 235.243 | 319.721 | 0.079 |  | 24.271 | 33.954 |  | 19.833 | 58.488 | 20.19 | ISO-2026-04 | C조 | 46.2183 | 7일 강도 기반
2026-09-20 12:00 | 1종 | 248.164 | 333.488 | 0.078 |  | 23.126 | 34.712 |  | 19.773 | 65.187 | 19.761 | ISO-2026-04 | A조 | 46.2499 | 7일 강도 기반
2026-09-21 12:00 | 1종 | 239.369 | 313.86 | 0.088 |  | 24.148 | 34.336 |  | 19.956 | 60.04 | 19.607 | ISO-2026-04 | B조 | 46.4351 | 7일 강도 기반
2026-09-22 12:00 | 1종 | 243.45 | 315.158 | 0.135 |  | 24.585 | 34.405 |  | 19.79 | 64.673 | 20.283 | ISO-2026-04 | C조 | 46.6776 | 7일 강도 기반
2026-09-23 12:00 | 1종 | 244.444 | 333.246 | 0.033 |  | 26.245 | 35.591 |  | 19.055 | 57.918 | 20.452 | ISO-2026-04 | A조 | 48.2547 | 7일 강도 기반
2026-09-24 12:00 | 1종 | 218.492 | 294.038 | 0.053 |  | 29.58 | 41.036 |  | 20.327 | 55.918 | 19.671 | ISO-2026-04 | B조 | 53.5983 | 7일 강도 기반
2026-09-25 12:00 | 1종 | 237.389 | 315.87 | 0.07 |  | 28.633 | 39.937 |  | 20.277 | 53.319 | 19.593 | ISO-2026-04 | C조 | 52.3985 | 7일 강도 기반
2026-09-26 12:00 | 1종 | 227.038 | 301.72 | 0.106 |  | 29.434 | 39.036 |  | 19.815 | 64.54 | 20.043 | ISO-2026-04 | A조 | 52.1131 | 7일 강도 기반
2026-09-27 12:00 | 1종 | 243.898 | 315.504 | 0.061 |  | 28.906 | 39.476 |  | 20.657 | 54.615 | 19.633 | ISO-2026-04 | B조 | 52.1919 | 7일 강도 기반
2026-09-28 12:00 | 1종 | 219.701 | 285.613 | 0.06 |  | 29.437 | 39.882 |  | 19.958 | 64.471 | 20.018 | ISO-2026-04 | C조 | 52.7153 | 7일 강도 기반
2026-09-29 12:00 | 1종 | 231.497 | 312.803 | 0.072 |  | 28.75 | 40.324 |  | 20.657 | 55.639 | 19.987 | ISO-2026-04 | A조 | 52.7252 | 7일 강도 기반
2026-09-30 12:00 | 3종 | 173.302 | 254.216 | 0.061 | 20.361 | 37.955 | 47.307 |  | 19.658 | 52.456 | 19.962 | ISO-2026-04 | B조 | 59.4079 | 7일 강도 기반
2026-10-01 12:00 | 3종 | 180.243 | 254.225 | 0.111 | 19.645 | 37.664 |  |  | 20.839 | 62.501 | 20.193 | ISO-2026-04 | C조 | 58.8524 | 3일 강도 기반
2026-10-02 12:00 | 1종 | 201.375 | 268.599 | 0.113 |  | 28.601 |  |  | 20.056 | 58.184 | 19.758 | ISO-2026-04 | A조 | 52.6969 | 3일 강도 기반
2026-10-03 12:00 | 1종 | 222.746 | 290.028 | 0.106 |  | 29.698 |  |  | 20.368 | 60.617 | 20.28 | ISO-2026-04 | B조 | 52.7611 | 3일 강도 기반
2026-10-04 12:00 | 1종 | 208.48 | 279.361 | 0.054 |  | 28.025 |  |  | 19.673 | 58.456 | 20.015 | ISO-2026-04 | C조 | 52.0739 | 3일 강도 기반
2026-10-05 12:00 | 1종 | 225.198 | 307.315 | 0.069 |  |  |  |  | 21.248 | 59.311 | 19.802 | ISO-2026-04 | A조 | 51.8022 | 화학·분말도 기반
2026-10-06 12:00 | 1종 | 218.738 | 293.929 | 0.146 |  |  |  |  | 19.283 | 54.658 | 20.001 | ISO-2026-04 | B조 | 51.9643 | 화학·분말도 기반
2026-10-07 12:00 | 1종 | 226.799 | 310.252 | [5 empty] | 20.345 | 69.477 | 20.237 | ISO-2026-04 | C조 | 52.8953 | 화학·분말도 기반