## 안내
시멘트 통합 품질관리 시스템(QMS) — 관리항목·기준 정의서
작성: 품질관리팀 · 생성일 2026-10-28 · 시스템 설정(qms/standards.py, qms/knowledge.py)에서 자동 생성
목적 | QMS가 감시·알림·진단에 사용하는 관리항목, KS 규격, 사내 관리기준, 알림 규칙, 원인진단 지식베이스를 한 문서로 정의한다. 공장 실제 기준으로 확정한 값을 '관리항목' 시트의 노란 칸에 입력하면 시스템 설정(⚙️ 기준·알림 설정)에 반영한다.
작성 방법(입력 칸) | '관리항목' 시트의 노란색 칸(사내 하한·상한·목표 '확정값')만 입력한다. 비워 두면 회색 칸의 시스템 초기값을 계속 사용한다.
범례 — 노란 칸 | 공장이 입력할 확정값
범례 — 회색 칸 | 시스템 초기값: 업계 경험칙 기반(추정). 공장 데이터·실험으로 검증 후 확정 필요
범례 — 파란 글씨 | KS 규격값(외부 근거). 수정 대상 아님 — 근거는 'KS규격_근거' 시트
작성 예시 | 예) 클링커 자유석회(f-CaO): 확정 하한 0.5 / 확정 상한 1.6 / 확정 목표 1.1 ← 숫자만 입력(단위 제외)
사실/추정 구분 | KS 값 = 규격(사실, 원문 대조 권장) · 사내 초기값·지식베이스 수치 = 경험칙(추정) · 진단 판정 '데이터 지지' = 측정 데이터로 확인된 변화(사실)
시트 구성 | 요약 · 관리항목 · 알림규칙 · SPC판정규칙 · 원인진단_지식베이스 · 데이터입력_항목 · KS규격_근거 · 구축로드맵

## 요약
관리항목 요약 — 공정별 현황 (수식으로 '관리항목' 시트에서 자동 집계)
공정 | 관리항목 수(행) | KS 기준 보유 | 핵심관리항목 | SPC 적용 | 확정값 입력 완료 | 확정 진행률
원료
소성(킬른)
클링커
시멘트(분쇄)
제품 물성
시험 조건
합계
※ '관리항목 수(행)'은 품종별 기준을 따로 세므로 항목 수보다 많을 수 있음. KS 기준 보유 = KS 하한 또는 상한이 있는 행.

## 관리항목
No | 공정 | 코드 | 항목 | 단위 | 측정 주기 | 데이터 출처 | 시험방법 | 품종 | KS 하한 | KS 상한 | KS 근거 | 사내 하한(초기) | 사내 상한(초기) | 목표(초기) | 초기값 근거 | 사내 하한(확정) | 사내 상한(확정) | 목표(확정) | SPC 판정규칙 | 핵심관리 | 설명
1 | 원료 | rm_cao | 원료 CaO | % | 2시간 | XRF(시험실/온라인)·잔사 시험 | - | 전 품종 |  |  | - |  |  |  | 모니터링 항목(기준 미설정) |  |  |  | -
2 | 원료 | rm_sio2 | 원료 SiO₂ | % | 2시간 | XRF(시험실/온라인)·잔사 시험 | - | 전 품종 |  |  | - |  |  |  | 모니터링 항목(기준 미설정) |  |  |  | -
3 | 원료 | rm_al2o3 | 원료 Al₂O₃ | % | 2시간 | XRF(시험실/온라인)·잔사 시험 | - | 전 품종 |  |  | - |  |  |  | 모니터링 항목(기준 미설정) |  |  |  | -
4 | 원료 | rm_fe2o3 | 원료 Fe₂O₃ | % | 2시간 | XRF(시험실/온라인)·잔사 시험 | - | 전 품종 |  |  | - |  |  |  | 모니터링 항목(기준 미설정) |  |  |  | -
5 | 원료 | rm_so3 | 원료 SO₃ | % | 2시간 | XRF(시험실/온라인)·잔사 시험 | - | 전 품종 |  |  | - |  |  |  | 모니터링 항목(기준 미설정) |  |  |  | -
6 | 원료 | rm_k2o | 원료 K₂O | % | 2시간 | XRF(시험실/온라인)·잔사 시험 | - | 전 품종 |  |  | - |  |  |  | 모니터링 항목(기준 미설정) |  |  |  | -
7 | 원료 | rm_na2o | 원료 Na₂O | % | 2시간 | XRF(시험실/온라인)·잔사 시험 | - | 전 품종 |  |  | - |  |  |  | 모니터링 항목(기준 미설정) |  |  |  | -
8 | 원료 | rm_mgo | 원료 MgO | % | 2시간 | XRF(시험실/온라인)·잔사 시험 | - | 전 품종 |  |  | - |  | 2.5 |  | 경험칙 초기값 — 공장 기준으로 교체 필요 |  |  |  | R1 |  | 석회석 내 백운석(돌로마이트) 혼입 지표. 클링커 MgO≈원료×1.55
9 | 원료 | rm_lsf | 원료 LSF |  | 2시간 | XRF(시험실/온라인)·잔사 시험 | - | 전 품종 |  |  | - | 97 | 101 | 99 | 경험칙 초기값 — 공장 기준으로 교체 필요 |  |  |  | R1, R2, R3, R5, R6 | ● | 석탄회 흡수로 클링커 LSF는 원료보다 약 3~4 낮아짐(공장별 상이)
10 | 원료 | rm_sm | 원료 SM |  | 2시간 | XRF(시험실/온라인)·잔사 시험 | - | 전 품종 |  |  | - | 2.35 | 2.75 | 2.55 | 경험칙 초기값 — 공장 기준으로 교체 필요 |  |  |  | R1, R2, R3, R5, R6 | ●
11 | 원료 | rm_im | 원료 IM |  | 2시간 | XRF(시험실/온라인)·잔사 시험 | - | 전 품종 |  |  | - | 1.4 | 1.8 | 1.58 | 경험칙 초기값 — 공장 기준으로 교체 필요 |  |  |  | R1, R2, R3, R5, R6
12 | 원료 | rm_r90 | 원료 90μm 잔사 | % | 2시간 | XRF(시험실/온라인)·잔사 시험 | - | 전 품종 |  |  | - |  | 16 | 13 | 경험칙 초기값 — 공장 기준으로 교체 필요 |  |  |  | R1, R2, R3, R5, R6 | ● | 조대 석영·방해석 입자 → 소성성 저하, f-CaO 상승
13 | 원료 | rm_r200 | 원료 200μm 잔사 | % | 2시간 | XRF(시험실/온라인)·잔사 시험 | - | 전 품종 |  |  | - |  | 1.5 | 1 | 경험칙 초기값 — 공장 기준으로 교체 필요 |  |  |  | R1
14 | 원료 | rm_loi | 원료 강열감량 | % | 2시간 | XRF(시험실/온라인)·잔사 시험 | KS L 5120(강열감량) | 전 품종 |  |  | - |  |  |  | 모니터링 항목(기준 미설정) |  |  |  | - |  | 미측정 시 CO₂ 화학양론(0.785·CaO + 1.092·MgO)으로 추정해 클링커 예측에 사용
15 | 소성(킬른) | kiln_feed | 원료 투입량 | t/h | 1시간 | DCS(킬른 운전) | - | 전 품종 |  |  | - |  |  |  | 운전 변수(기준 미설정) |  |  |  | -
16 | 소성(킬른) | coal_rate | 석탄 투입량 | t/h | 1시간 | DCS(킬른 운전) | - | 전 품종 |  |  | - |  |  |  | 운전 변수(기준 미설정) |  |  |  | -
17 | 소성(킬른) | kiln_bzt | 소성대 온도(파이로미터) | ℃ | 1시간 | DCS(킬른 운전) | - | 전 품종 |  |  | - | 1380 | 1470 | 1420 | 경험칙 초기값 — 공장 기준으로 교체 필요 |  |  |  | R1 | ● | 측정 위치·방사율 설정에 따라 절대값이 공장마다 다름
18 | 소성(킬른) | kiln_o2 | 킬른 입구 O₂ | % | 1시간 | DCS(킬른 운전) | - | 전 품종 |  |  | - | 2 | 4.5 | 3 | 경험칙 초기값 — 공장 기준으로 교체 필요 |  |  |  | R1
19 | 소성(킬른) | kiln_co | 킬른 입구 CO | % | 1시간 | DCS(킬른 운전) | - | 전 품종 |  |  | - |  | 0.3 | 0.05 | 경험칙 초기값 — 공장 기준으로 교체 필요 |  |  |  | - | ● | 환원 분위기 지표. 클링커 품질 저하·SO₃ 휘발·EP CO 트립 위험
20 | 소성(킬른) | kiln_torque | 킬른 주모터 부하 | % | 1시간 | DCS(킬른 운전) | - | 전 품종 |  |  | - |  |  |  | 운전 변수(기준 미설정) |  |  |  | - |  | 소성 상태·코팅 상태의 간접 지표
21 | 소성(킬른) | kiln_calc_temp | 하소로 출구 온도 | ℃ | 1시간 | DCS(킬른 운전) | - | 전 품종 |  |  | - | 855 | 895 | 875 | 경험칙 초기값 — 공장 기준으로 교체 필요 |  |  |  | R1
22 | 소성(킬른) | kiln_sec_air | 2차 공기 온도 | ℃ | 1시간 | DCS(킬른 운전) | - | 전 품종 |  |  | - | 950 |  | 1050 | 경험칙 초기값 — 공장 기준으로 교체 필요 |  |  |  | R1
23 | 클링커 | clk_cao | 클링커 CaO | % | 2시간 | XRF·f-CaO·리터중량 시험 | - | 전 품종 |  |  | - |  |  |  | 모니터링 항목(기준 미설정) |  |  |  | -
24 | 클링커 | clk_sio2 | 클링커 SiO₂ | % | 2시간 | XRF·f-CaO·리터중량 시험 | - | 전 품종 |  |  | - |  |  |  | 모니터링 항목(기준 미설정) |  |  |  | -
25 | 클링커 | clk_al2o3 | 클링커 Al₂O₃ | % | 2시간 | XRF·f-CaO·리터중량 시험 | - | 전 품종 |  |  | - |  |  |  | 모니터링 항목(기준 미설정) |  |  |  | -
26 | 클링커 | clk_fe2o3 | 클링커 Fe₂O₃ | % | 2시간 | XRF·f-CaO·리터중량 시험 | - | 전 품종 |  |  | - |  |  |  | 모니터링 항목(기준 미설정) |  |  |  | -
27 | 클링커 | clk_so3 | 클링커 SO₃ | % | 2시간 | XRF·f-CaO·리터중량 시험 | - | 전 품종 |  |  | - |  |  |  | 모니터링 항목(기준 미설정) |  |  |  | -
28 | 클링커 | clk_k2o | 클링커 K₂O | % | 2시간 | XRF·f-CaO·리터중량 시험 | - | 전 품종 |  |  | - |  |  |  | 모니터링 항목(기준 미설정) |  |  |  | -
29 | 클링커 | clk_na2o | 클링커 Na₂O | % | 2시간 | XRF·f-CaO·리터중량 시험 | - | 전 품종 |  |  | - |  |  |  | 모니터링 항목(기준 미설정) |  |  |  | -
30 | 클링커 | clk_c2s | 클링커 C₂S | % | 2시간 | XRF·f-CaO·리터중량 시험 | - | 전 품종 |  |  | - |  |  |  | 모니터링 항목(기준 미설정) |  |  |  | -
31 | 클링커 | clk_c4af | 클링커 C₄AF | % | 2시간 | XRF·f-CaO·리터중량 시험 | - | 전 품종 |  |  | - |  |  |  | 모니터링 항목(기준 미설정) |  |  |  | -
32 | 클링커 | clk_mgo | 클링커 MgO | % | 2시간 | XRF·f-CaO·리터중량 시험 | - | 전 품종 |  |  | - |  | 4.5 |  | 경험칙 초기값 — 공장 기준으로 교체 필요 |  |  |  | R1 |  | KS 시멘트 MgO 5.0% 이하 대응. 페리클레이스 → 안정도 불량
33 | 클링커 | clk_fcao | 클링커 자유석회(f-CaO) | % | 2시간 | XRF·f-CaO·리터중량 시험 | - | 전 품종 |  |  | - | 0.4 | 1.8 | 1 | 경험칙 초기값 — 공장 기준으로 교체 필요 |  |  |  | R1, R2, R3, R5, R6 | ● | 소성 상태의 핵심 지표. 과고=소성 부족/LSF 과다, 과저=과소성(연료 낭비)
34 | 클링커 | clk_lw | 클링커 리터중량 | g/L | 2시간 | XRF·f-CaO·리터중량 시험 | - | 전 품종 |  |  | - | 1200 | 1400 | 1300 | 경험칙 초기값 — 공장 기준으로 교체 필요 |  |  |  | R1 |  | 소성도 지표(측정 입도·방법에 따라 절대값 상이)
35 | 클링커 | clk_cl | 클링커 Cl | ppm | 2시간 | XRF·f-CaO·리터중량 시험 | - | 전 품종 |  |  | - |  |  |  | 모니터링 항목(기준 미설정) |  |  |  | - |  | 염소 — 바이패스·킬른 내 순환(코팅·링 형성) 지표
36 | 클링커 | clk_f | 클링커 F | ppm | 2시간 | XRF·f-CaO·리터중량 시험 | - | 전 품종 |  |  | - |  |  |  | 모니터링 항목(기준 미설정) |  |  |  | - |  | 불소 — 광화제. 과다 시 응결·초기강도 영향
37 | 클링커 | clk_temp | 클링커 온도 | ℃ | 2시간 | XRF·f-CaO·리터중량 시험 | - | 전 품종 |  |  | - |  |  |  | 모니터링 항목(기준 미설정) |  |  |  | - |  | 냉각기 출구 클링커 온도(냉각 상태 지표)
38 | 클링커 | clk_lsf | 클링커 LSF |  | 2시간 | XRF·f-CaO·리터중량 시험 | - | 전 품종 |  |  | - | 93 | 97.5 | 95 | 경험칙 초기값 — 공장 기준으로 교체 필요 |  |  |  | R1, R2, R3, R5, R6 | ●
39 | 클링커 | clk_sm | 클링커 SM |  | 2시간 | XRF·f-CaO·리터중량 시험 | - | 전 품종 |  |  | - | 2.3 | 2.7 | 2.5 | 경험칙 초기값 — 공장 기준으로 교체 필요 |  |  |  | R1, R2, R3, R5, R6
40 | 클링커 | clk_im | 클링커 IM |  | 2시간 | XRF·f-CaO·리터중량 시험 | - | 전 품종 |  |  | - | 1.4 | 1.8 | 1.6 | 경험칙 초기값 — 공장 기준으로 교체 필요 |  |  |  | R1, R2, R3, R5, R6
41 | 클링커 | clk_c3s | 클링커 C₃S(Bogue) | % | 2시간 | XRF·f-CaO·리터중량 시험 | - | 전 품종 |  |  | - | 53 | 63 | 57.5 | 경험칙 초기값 — 공장 기준으로 교체 필요 |  |  |  | R1, R2, R3, R5, R6 | ● | 28일 강도의 주 기여 광물. Bogue 계산값은 XRD 실측과 차이가 있음
42 | 클링커 | clk_c3a | 클링커 C₃A(Bogue) | % | 2시간 | XRF·f-CaO·리터중량 시험 | - | 전 품종 |  |  | - |  | 10.5 |  | 경험칙 초기값 — 공장 기준으로 교체 필요 |  |  |  | R1 |  | 초기 수화·응결·황산염 저항성에 영향
43 | 클링커 | clk_liquid | 액상량(1450℃) | % | 2시간 | XRF·f-CaO·리터중량 시험 | - | 전 품종 |  |  | - | 24 | 29 | 26.5 | 경험칙 초기값 — 공장 기준으로 교체 필요 |  |  |  | R1
44 | 클링커 | clk_na2oeq | 클링커 등가알칼리 | % | 2시간 | XRF·f-CaO·리터중량 시험 | - | 전 품종 |  |  | - |  | 0.9 |  | 경험칙 초기값 — 공장 기준으로 교체 필요 |  |  |  | R1
45 | 클링커 | xrd_alite | XRD 알라이트(C₃S) | % | 1일 | 클링커 일일 시료(XRD·크롬, LIMS) | XRD-Rietveld 정량 | 전 품종 |  |  | - | 58 | 70 | 64 | 경험칙 초기값(XRD-Rietveld 정량 기준) — 공장 기준으로 교체 필요 |  |  |  | R1, R2, R3 |  | 실측 C₃S. Bogue 계산값보다 통상 높게 나옴(고용 불순물 영향) — 강도 예측의 핵심 입력
46 | 클링커 | xrd_belite | XRD 벨라이트(C₂S) | % | 1일 | 클링커 일일 시료(XRD·크롬, LIMS) | XRD-Rietveld 정량 | 전 품종 |  |  | - | 8 | 20 | 14 | 경험칙 초기값(XRD-Rietveld 정량 기준) — 공장 기준으로 교체 필요 |  |  |  | R1 |  | 장기강도(28일 이후) 기여 광물. 과다 시 조기강도 저하
47 | 클링커 | xrd_c3a | XRD C₃A(입방+사방) | % | 1일 | 클링커 일일 시료(XRD·크롬, LIMS) | XRD-Rietveld 정량 | 전 품종 |  |  | - |  | 10 | 7.5 | 경험칙 초기값(XRD-Rietveld 정량 기준) — 공장 기준으로 교체 필요 |  |  |  | R1 |  | 초기 수화·응결 속도와 석고 요구량을 좌우
48 | 클링커 | xrd_c4af | XRD 페라이트(C₄AF) | % | 1일 | 클링커 일일 시료(XRD·크롬, LIMS) | XRD-Rietveld 정량 | 전 품종 |  |  | - |  |  |  | 모니터링 항목(기준 미설정) |  |  |  | -
49 | 클링커 | xrd_fcao | XRD 자유석회 | % | 1일 | 클링커 일일 시료(XRD·크롬, LIMS) | XRD-Rietveld 정량 | 전 품종 |  |  | - |  | 1.8 | 1 | 경험칙 초기값(XRD-Rietveld 정량 기준) — 공장 기준으로 교체 필요 |  |  |  | R1
50 | 클링커 | xrd_periclase | XRD 페리클레이스(MgO) | % | 1일 | 클링커 일일 시료(XRD·크롬, LIMS) | XRD-Rietveld 정량 | 전 품종 |  |  | - |  | 2 | 1 | 경험칙 초기값(XRD-Rietveld 정량 기준) — 공장 기준으로 교체 필요 |  |  |  | R1 |  | 결정질 MgO. 과다 시 오토클레이브 팽창(안정도) 위험
51 | 클링커 | clk_cr | 클링커 총 크롬 | mg/kg | 1일 | 클링커 일일 시료(XRD·크롬, LIMS) | XRF / ICP(총 크롬) | 전 품종 |  |  | - |  | 120 | 65 | 경험칙 초기값 — 공장 기준으로 교체 필요 |  |  |  | R1 |  | 원·부원료·연료·내화물에서 유입된 크롬(XRF/ICP). 6가크롬의 모체
52 | 클링커 | clk_crvi | 클링커 수용성 Cr⁶⁺ | mg/kg | 1일 | 클링커 일일 시료(XRD·크롬, LIMS) | KS L 5221 준용 | 전 품종 |  |  | - |  | 15 | 8 | 경험칙 초기값 — 공장 기준으로 교체 필요 |  |  |  | R1 |  | 킬른 산화 분위기·알칼리에서 Cr³⁺ → Cr⁶⁺ 전환(KS L 5221 방법 준용)
53 | 시멘트(분쇄) | cem_blaine | 시멘트 분말도(Blaine) | cm²/g | 2시간 | XRF·분말도 시험 + DCS(밀 운전) | KS L 5106(블레인) | 1종 | 2800 |  | KS L 5201 포틀랜드 시멘트 | 3250 | 3700 | 3450 | 경험칙 초기값 — 공장 기준으로 교체 필요 |  |  |  | R1, R2, R3, R5, R6 | ●
54 | 시멘트(분쇄) | cem_blaine | 시멘트 분말도(Blaine) | cm²/g | 2시간 | XRF·분말도 시험 + DCS(밀 운전) | KS L 5106(블레인) | 3종 | 3300 |  | KS L 5201 포틀랜드 시멘트 | 4350 | 4850 | 4600 | 경험칙 초기값 — 공장 기준으로 교체 필요 |  |  |  | R1, R2, R3, R5, R6 | ●
55 | 시멘트(분쇄) | cem_r45 | 시멘트 45μm 잔사 | % | 2시간 | XRF·분말도 시험 + DCS(밀 운전) | - | 1종 |  |  | - |  | 12 | 9.5 | 경험칙 초기값 — 공장 기준으로 교체 필요 |  |  |  | R1
56 | 시멘트(분쇄) | cem_r45 | 시멘트 45μm 잔사 | % | 2시간 | XRF·분말도 시험 + DCS(밀 운전) | - | 3종 |  |  | - |  | 5 | 3 | 경험칙 초기값 — 공장 기준으로 교체 필요 |  |  |  | R1
57 | 시멘트(분쇄) | cem_so3 | 시멘트 SO₃ | % | 2시간 | XRF·분말도 시험 + DCS(밀 운전) | KS L 5120 / XRF | 1종 |  | 3.5 | KS L 5201 포틀랜드 시멘트 | 2.3 | 3 | 2.6 | 경험칙 초기값 — 공장 기준으로 교체 필요 |  |  |  | R1, R2, R3, R5, R6 | ● | 석고 최적 SO₃ 이탈 시 강도·응결 변동
58 | 시멘트(분쇄) | cem_so3 | 시멘트 SO₃ | % | 2시간 | XRF·분말도 시험 + DCS(밀 운전) | KS L 5120 / XRF | 3종 |  | 4.5 | KS L 5201 포틀랜드 시멘트 | 2.9 | 3.6 | 3.2 | 경험칙 초기값 — 공장 기준으로 교체 필요 |  |  |  | R1, R2, R3, R5, R6 | ● | 석고 최적 SO₃ 이탈 시 강도·응결 변동
59 | 시멘트(분쇄) | cem_loi | 시멘트 강열감량 | % | 2시간 | XRF·분말도 시험 + DCS(밀 운전) | KS L 5120 | 1종 |  | 5 | KS L 5201 포틀랜드 시멘트 (2016 개정 5.0%) |  | 3.8 | 2.8 | 경험칙 초기값 — 공장 기준으로 교체 필요 |  |  |  | R1
60 | 시멘트(분쇄) | cem_loi | 시멘트 강열감량 | % | 2시간 | XRF·분말도 시험 + DCS(밀 운전) | KS L 5120 | 3종 |  | 5 | KS L 5201 포틀랜드 시멘트 (2016 개정 5.0%) |  | 3 | 2 | 경험칙 초기값 — 공장 기준으로 교체 필요 |  |  |  | R1
61 | 시멘트(분쇄) | cem_mgo | 시멘트 MgO | % | 2시간 | XRF·분말도 시험 + DCS(밀 운전) | KS L 5120 / XRF | 전 품종 |  | 5 | KS L 5201 포틀랜드 시멘트 |  | 4.5 |  | 경험칙 초기값 — 공장 기준으로 교체 필요 |  |  |  | R1
62 | 시멘트(분쇄) | cem_ls | 석회석 혼합률 | % | 2시간 | XRF·분말도 시험 + DCS(밀 운전) | CO₂·강열감량 역산 / 공급기 실적 | 1종 |  |  | - |  | 5 | 4 | KS L 5201 소량 혼합성분 한도(석회석 미분말 5% 등, 2013 개정) — 원문 확인 필요, 사내 상한으로만 관리 |  |  |  | R1 |  | 클링커 희석 → 강도 저하(경험칙: 1%p당 28일 약 0.3~0.5 MPa), 6가크롬 희석 효과
63 | 시멘트(분쇄) | cem_ls | 석회석 혼합률 | % | 2시간 | XRF·분말도 시험 + DCS(밀 운전) | CO₂·강열감량 역산 / 공급기 실적 | 3종 |  |  | - |  | 5 | 1.5 | KS L 5201 소량 혼합성분 한도(석회석 미분말 5% 등, 2013 개정) — 원문 확인 필요, 사내 상한으로만 관리 |  |  |  | R1 |  | 클링커 희석 → 강도 저하(경험칙: 1%p당 28일 약 0.3~0.5 MPa), 6가크롬 희석 효과
64 | 시멘트(분쇄) | cem_mill_feed | 시멘트밀 투입량 | t/h | 2시간 | XRF·분말도 시험 + DCS(밀 운전) | - | 전 품종 |  |  | - |  |  |  | 운전 변수(기준 미설정) |  |  |  | -
65 | 시멘트(분쇄) | cem_mill_temp | 시멘트밀 출구 온도 | ℃ | 2시간 | XRF·분말도 시험 + DCS(밀 운전) | - | 전 품종 |  |  | - | 90 | 120 | 105 | 경험칙 초기값 — 공장 기준으로 교체 필요 |  |  |  | R1 |  | 과고 시 이수석고 탈수(반수석고화) → 위응결 위험
66 | 제품 물성 | phy_ist | 초결 시간 | 분 | 1일 | 물성 시험실(LIMS) | KS L 5108(비카) | 1종 | 60 |  | KS L 5201 포틀랜드 시멘트 (비카 초결 60분 이상) | 150 | 300 | 220 | 경험칙 초기값 — 공장 기준으로 교체 필요 |  |  |  | R1
67 | 제품 물성 | phy_ist | 초결 시간 | 분 | 1일 | 물성 시험실(LIMS) | KS L 5108(비카) | 3종 | 60 |  | KS L 5201 포틀랜드 시멘트 (비카 초결 60분 이상) | 120 | 260 | 180 | 경험칙 초기값 — 공장 기준으로 교체 필요 |  |  |  | R1
68 | 제품 물성 | phy_fst | 종결 시간 | 분 | 1일 | 물성 시험실(LIMS) | KS L 5108(비카) | 1종 |  | 600 | KS L 5201 포틀랜드 시멘트 (종결 10시간 이하) |  | 420 | 300 | 경험칙 초기값 — 공장 기준으로 교체 필요 |  |  |  | R1
69 | 제품 물성 | phy_fst | 종결 시간 | 분 | 1일 | 물성 시험실(LIMS) | KS L 5108(비카) | 3종 |  | 600 | KS L 5201 포틀랜드 시멘트 (종결 10시간 이하) |  | 380 | 260 | 경험칙 초기값 — 공장 기준으로 교체 필요 |  |  |  | R1
70 | 제품 물성 | phy_autoclave | 오토클레이브 팽창도 | % | 1일 | 물성 시험실(LIMS) | KS L 5107(오토클레이브) | 전 품종 |  | 0.8 | KS L 5201 포틀랜드 시멘트 (안정도) |  | 0.3 | 0.1 | 경험칙 초기값 — 공장 기준으로 교체 필요 |  |  |  | R1
71 | 제품 물성 | phy_crvi | 시멘트 수용성 6가크롬 | mg/kg | 1일 | 물성 시험실(LIMS) | KS L 5221(수용성 6가크롬) | 전 품종 |  | 20 | 환경부–시멘트업계 자율협약 20 mg/kg 이하(수용성 Cr⁶⁺, KS L 5221 시험) — 법정 KS 기준 아님, 사내 경고 18 |  | 18 | 8 | 경험칙 초기값 — 공장 기준으로 교체 필요 |  |  |  | R1 | ● | 환원제 투입 후 제품값. 국내 자율기준 20 mg/kg, EU 2 mg/kg(EN 196-10, 시험법 상이)
72 | 제품 물성 | phy_s1 | 1일 압축강도 | MPa | 1일 | 물성 시험실(LIMS) | KS L ISO 679 | 3종 | 10 |  | KS L 5201 포틀랜드 시멘트 | 16 |  | 20 | 경험칙 초기값 — 공장 기준으로 교체 필요 |  |  |  | R1, R2, R3, R5, R6
73 | 제품 물성 | phy_s3 | 3일 압축강도 | MPa | 1일 | 물성 시험실(LIMS) | KS L ISO 679 | 1종 | 12.5 |  | KS L 5201 포틀랜드 시멘트 | 25 |  | 29.5 | 경험칙 초기값 — 공장 기준으로 교체 필요 |  |  |  | R1, R2, R3, R5, R6 | ●
74 | 제품 물성 | phy_s3 | 3일 압축강도 | MPa | 1일 | 물성 시험실(LIMS) | KS L ISO 679 | 3종 | 20 |  | KS L 5201 포틀랜드 시멘트 | 32 |  | 37 | 경험칙 초기값 — 공장 기준으로 교체 필요 |  |  |  | R1, R2, R3, R5, R6 | ●
75 | 제품 물성 | phy_s7 | 7일 압축강도 | MPa | 1일 | 물성 시험실(LIMS) | KS L ISO 679 | 1종 | 22.5 |  | KS L 5201 포틀랜드 시멘트 | 36 |  | 40 | 경험칙 초기값 — 공장 기준으로 교체 필요 |  |  |  | R1, R2, R3, R5, R6 | ●
76 | 제품 물성 | phy_s7 | 7일 압축강도 | MPa | 1일 | 물성 시험실(LIMS) | KS L ISO 679 | 3종 | 32.5 |  | KS L 5201 포틀랜드 시멘트 | 42 |  | 46 | 경험칙 초기값 — 공장 기준으로 교체 필요 |  |  |  | R1, R2, R3, R5, R6 | ●
77 | 제품 물성 | phy_s28 | 28일 압축강도 | MPa | 1일 | 물성 시험실(LIMS) | KS L ISO 679 | 1종 | 42.5 |  | KS L 5201 포틀랜드 시멘트 | 48 |  | 53 | 경험칙 초기값 — 공장 기준으로 교체 필요 |  |  |  | R1, R2, R3, R5, R6 | ●
78 | 제품 물성 | phy_s28 | 28일 압축강도 | MPa | 1일 | 물성 시험실(LIMS) | KS L ISO 679 | 3종 | 47.5 |  | KS L 5201 포틀랜드 시멘트 | 54 |  | 59 | 경험칙 초기값 — 공장 기준으로 교체 필요 |  |  |  | R1, R2, R3, R5, R6 | ●
79 | 제품 물성 | pred_s28 | 28일 강도(예측) | MPa | 1일 | 물성 시험실(LIMS) | - | 1종 | 42.5 |  | KS L 5201 포틀랜드 시멘트 (예측값 — 실측 확인 필요) | 48 |  | 53 | 경험칙 초기값 — 공장 기준으로 교체 필요 |  |  |  | - | ● | 조기 강도·화학 성분으로 회귀 예측. 28일 결과 전 조기 경보용
80 | 제품 물성 | pred_s28 | 28일 강도(예측) | MPa | 1일 | 물성 시험실(LIMS) | - | 3종 | 47.5 |  | KS L 5201 포틀랜드 시멘트 (예측값 — 실측 확인 필요) | 54 |  | 59 | 경험칙 초기값 — 공장 기준으로 교체 필요 |  |  |  | - | ● | 조기 강도·화학 성분으로 회귀 예측. 28일 결과 전 조기 경보용
81 | 시험 조건 | lab_temp | 시험실 온도 | ℃ | 1일 | 물성 시험실(LIMS) | KS L ISO 679 | 전 품종 | 18 | 22 | KS L ISO 679 강도 시험방법(ISO 679 시험조건) 20±2℃ |  |  | 20 | 경험칙 초기값 — 공장 기준으로 교체 필요 |  |  |  | -
82 | 시험 조건 | lab_rh | 시험실 상대습도 | % | 1일 | 물성 시험실(LIMS) | KS L ISO 679 | 전 품종 | 50 |  | KS L ISO 679 강도 시험방법(ISO 679 시험조건) 50% 이상 |  |  |  | 경험칙 초기값 — 공장 기준으로 교체 필요 |  |  |  | -
83 | 시험 조건 | lab_cure_temp | 양생수 온도 | ℃ | 1일 | 물성 시험실(LIMS) | KS L ISO 679 | 전 품종 | 19 | 21 | KS L ISO 679 강도 시험방법(ISO 679 시험조건) 20±1℃ |  |  | 20 | 경험칙 초기값 — 공장 기준으로 교체 필요 |  |  |  | -
Note on Q1: 공장 확정값 입력 칸(노란색). 비우면 초기값(회색) 사용.

## 알림규칙
심각도 | 판정 조건 | 예시 | 통보 대상(제안) | 대응 기한(제안) | 발송
🔴 위험 | 제품 항목이 KS L 5201 규격을 벗어남 | 시멘트 SO₃ 3.5% 초과(1종), 28일 강도 42.5 MPa 미만 | 품질팀장·생산팀장·공장장 | 즉시(1시간 내) 출하 판정 | 메일+메신저 즉시
🟠 경고 | 사내 관리기준 이탈 / 시험조건(KS L ISO 679) 이탈 / 28일 예측치 사내기준 미달 | f-CaO 1.8% 초과, 분말도 3,250 미만, 양생수 19~21 ℃ 이탈 | 품질 담당·해당 공정 담당 | 당일(8시간 내) 원인 조사 | 메일+메신저
🟡 주의 | 규격 이내이나 SPC 판정규칙 위반(8시간 평균 기준 R1·R2·R3 등) | 원료 LSF 9연속 중심선 위(평균 이동) | 품질 담당 | 3일 내 점검 | 대시보드 표시(기본 미발송)
공통 | 같은 항목·품종에서 12시간 이내(물성 3일 이내) 이어지는 위반점은 1건으로 묶음. 규격 이탈과 겹치는 SPC 패턴은 '동반 패턴'으로 기록 | 알림 피로도 감소 | - | - | -
예측 | 예측값은 실측이 아니므로 최고 심각도를 '경고'로 제한 | 28일 강도 예측 46 MPa → 경고(예측) | - | - | -

## SPC판정규칙
코드 | 규칙 | 의미 | 기본 적용
R1 | 관리한계(±3σ) 이탈 | 돌발 이상(한 점이 관리한계 밖) | 활성(기본)
R2 | 중심선 한쪽 연속 9점(평균 이동) | 공정 평균의 이동(shift) | 활성(기본)
R3 | 연속 6점 상승/하강(추세) | 점진적 추세(drift) | 활성(기본)
R5 | 3점 중 2점 ±2σ 밖(같은 쪽) | 중간 크기의 평균 이동 조기 감지 | 선택(설정 화면에서 활성화)
R6 | 5점 중 4점 ±1σ 밖(같은 쪽) | 작은 평균 이동 감지(허위경보 증가 주의) | 선택(설정 화면에서 활성화)
※ 관리한계: 기준기간(기본 데이터 시작 30일) 평균 ± 3σ, σ = 기준기간 표준편차(자기상관 고려), 기준기간 내 3σ 밖 점은 1회 제외
※ 2시간·1시간 데이터는 8시간(근무조) 평균에 판정규칙 적용 — 원 데이터에 런 규칙을 적용하면 허위 경보 과다
※ 규격·관리기준 이탈은 개별 측정값 기준으로 판정
※ 공정능력: Cpk = 군내변동(MR̄/1.128), Ppk = 전체 표준편차 — 관용 기준 1.33 이상 충분, 1.0 미만 개선 필요

## 원인진단_지식베이스
현상(항목·방향) | 축 | 원인 가설 | 메커니즘 | 자동 평가 데이터 | 확인 방법(데이터·시험) | 단기 조치 | 근본 대책 | 근거 수준 | 담당(제안) | 사전 가중치
28일 압축강도 저하 | 공정 | 분말도 저하·입도분포 조대화(분쇄 공정) | 분말도는 수화 반응 표면적을 결정하며 특히 조기강도에 민감하다. 경험칙: Blaine 100 cm²/g 당 28일 강도 약 0.5~1 MPa. | 시멘트 분말도(Blaine)↓, 시멘트 45μm 잔사↑ | Blaine·45μm 잔사 재측정 / 레이저 입도분석(PSD, RRSB 균등계수 n) / 밀 운전 데이터(세퍼레이터 rpm·순환부하·투입량) | 세퍼레이터 속도 상향·밀 투입량 감량으로 분말도 회복 / 분말도 미달 구간 제품 출하 보류·재시험 | 분쇄 매체 충진율·마모 정기 관리 / 세퍼레이터 정비 주기 수립 / 분말도 자동제어(온라인 PSD 분석기) 도입 검토 | 이론+경험칙 | 생산(분쇄) | 0.9
28일 압축강도 저하 | 공정 | 소성 부족(소성대 온도·열량 부족) | 소성대 온도·체류시간 부족 시 C₂S + CaO → C₃S 반응이 완결되지 않아 f-CaO↑, C₃S↓, 클링커가 다공질(리터중량↓)이 된다. 그 결과 강도가 저하된다. | 클링커 자유석회(f-CaO)↑, 소성대 온도(파이로미터)↓, 클링커 리터중량↓, 2차 공기 온도↓ | 킬른 운전 추이(소성대 온도·주모터 부하·2차 공기 온도) 확인 / 시간대별 f-CaO·리터중량 대조 / 석탄 공업분석(발열량·회분·휘발분·수분) | f-CaO 기준 초과 클링커 분리 저장 또는 혼합 비율 제한 / 소성 강화(연료·버너 조정) 및 원료 투입량 일시 감량 | 석탄 입고 품질 기준(발열량 하한) 및 혼탄 관리 / f-CaO 기반 소성 피드백 운전 기준서 수립 / 버너 화염 형상 점검·개선 | 이론+경험칙 | 생산(소성) | 1
28일 압축강도 저하 | 화학 | 클링커 C₃S 저하(광물 조성 변화) | C₃S(알라이트)는 3~28일 강도의 주 기여 광물이다. 경험칙: C₃S 1%p 감소 시 28일 강도 약 0.3~0.5 MPa 감소(공장별 상이 — 자체 회귀분석으로 확인 필요). | 클링커 C₃S(Bogue)↓, 클링커 LSF↓ | 해당 기간 클링커 XRF 재분석·Bogue C₃S 확인 / XRD-Rietveld 정량으로 C₃S/C₂S 실측(Bogue와 편차 확인) / 클링커 현미경 관찰(알라이트 크기·형태, 벨라이트 군집) | 분말도 상향(+100~150 cm²/g)으로 강도 보상(밀 생산성 저하 감수) / 해당 클링커 사용 제품의 3·7일 강도 추적 강화 | 원료 LSF 목표·변동(σ) 관리 강화 / 소성 운전 기준(소성대 온도·O₂·f-CaO 피드백) 표준화 | 이론+경험칙 | 품질 | 1
28일 압축강도 저하 | 화학 | SO₃(석고) 최적치 이탈 | SO₃가 최적치에서 벗어나면 C₃A 수화 제어가 부적절해져 강도가 저하된다. 과다 시 응결 지연·지연 팽창 위험, 부족 시 급결·조기강도 저하. | 시멘트 SO₃ 목표편차↑ | SO₃ 재분석(XRF ↔ 중량법 KS L 5120 교차) / 석고 정량공급기 실적(설정 대비 실제) / SO₃ 수준별 모르타르 강도 최적화 시험 | 석고 투입 설정 복귀 및 공급기 점검 / SO₃ 이탈 구간 제품 분리·추가 시험 | 석고 공급기 정기 교정·막힘 감지 알람 / 품종별 최적 SO₃ 정기 재설정(분기 1회) | 이론+경험칙 | 생산(분쇄) | 0.7
28일 압축강도 저하 | 시험오차 | 28일 강도 시험 조건 이탈·시험 오차 | 강도는 양생 온도(20±1 ℃)·시험실 조건·공시체 성형·재하 속도에 민감하다(KS L ISO 679). 조기강도와 화학 성분이 정상인데 특정 재령만 낮으면 시험오차 가능성이 높다. | 28일 실측−조기강도 예측 잔차↓, 양생수 온도 기준 이탈, 시험실 온도 기준 이탈, 시험실 상대습도 기준 이탈, sand_lot 변경 | 양생수조 온도 기록 확인 / 예비 공시체 재시험 또는 보관 시료 재성형 / 재하 속도(2,400±200 N/s) 및 시험기 교정 상태 확인 / 표준사 Lot·성형자 변경 여부 확인 | 해당 로트 결과 보류 후 재시험으로 확정 / 양생수조 온도 제어기 점검·수리 | 양생조 온도 자동기록·이탈 알람(±1 ℃) / 시험자 간 비교시험(숙련도) 정기 실시 / 시험기 정기 교정 관리 | 규격+경험칙 | 품질(시험실) | 0.8
28일 압축강도 저하 | 원료 | 원료 화학 변동 증가(LSF 변동성) | 원료 LSF 변동이 크면 과소성·소성부족 구간이 혼재해 클링커 품질 편차가 커지고 평균 강도가 낮아진다. | 원료 LSF 변동↑, 클링커 LSF 변동↑ | 원료 LSF 시간대별 표준편차 확인 / 혼합사일로 레벨·혼합효과(입·출 σ 비) 확인 | 원료 조합 제어 게인·샘플링 주기 점검 | 원료 예비균질화(파일링) 운영 개선 / 원료밀 조합제어(XRF 온라인 피드백) 고도화 | 경험칙 | 생산(원료) | 0.5
28일 압축강도 저하 | 원료 | 혼합재(석회석) 과다·클링커 풍화 | 소량혼합성분(석회석) 증가 시 희석효과로 강도가 낮아진다. 강열감량 상승은 클링커 풍화(prehydration)·석고 결정수 영향일 수도 있다. | 시멘트 강열감량↑ | LOI·CO₂ 분석으로 석회석 혼입률 추정 / 혼합재 정량공급기 실적 확인 / 클링커 저장기간·야적 여부 확인 | 혼합재 투입률 설정 복귀 | 혼합재 투입 자동제어·실적 모니터링 / 클링커 저장 관리(선입선출·야적 최소화) | 경험칙 | 생산(분쇄) | 0.5
28일 압축강도 저하 | 설비 | 클링커 냉각 불량(냉각기) | 서랭 시 C₃S 분해·벨라이트 조대화·C₃A 결정화로 반응성이 낮아질 수 있다. 2차 공기 온도 저하는 냉각기 열회수 이상의 신호. | 2차 공기 온도↓ | 냉각기 그레이트 속도·냉각 팬 풍량 확인 / 냉각기 출구 클링커 온도 확인 / 클링커 현미경 관찰(알라이트 분해 흔적) | 냉각기 운전 조건(그레이트 속도·풍량) 조정 | 냉각기 정비(그레이트 플레이트·팬) 계획 반영 | 문헌+경험칙 | 설비 | 0.35
28일 압축강도 저하 | 화학 | 알칼리 증가(후기강도 저하) | 알칼리(Na₂Oeq) 증가는 조기강도를 높이지만 28일 이후 강도 발현을 저해하는 경향이 있다(문헌·경험칙). | 클링커 등가알칼리↑ | 클링커·시멘트 K₂O/Na₂O 분석 / 원료·연료 알칼리 투입량(바이패스 운전 여부) 확인 | 바이패스 추기량 조정(설비 보유 시) | 원료·대체연료 알칼리 투입 관리 기준 수립 | 문헌+경험칙 | 품질 | 0.4
7일 압축강도 저하 | 공정 | 분말도 저하·입도분포 조대화(분쇄 공정) | 분말도는 수화 반응 표면적을 결정하며 특히 조기강도에 민감하다. 경험칙: Blaine 100 cm²/g 당 3일 강도 약 1~1.5 MPa. | 시멘트 분말도(Blaine)↓, 시멘트 45μm 잔사↑ | Blaine·45μm 잔사 재측정 / 레이저 입도분석(PSD, RRSB 균등계수 n) / 밀 운전 데이터(세퍼레이터 rpm·순환부하·투입량) | 세퍼레이터 속도 상향·밀 투입량 감량으로 분말도 회복 / 분말도 미달 구간 제품 출하 보류·재시험 | 분쇄 매체 충진율·마모 정기 관리 / 세퍼레이터 정비 주기 수립 / 분말도 자동제어(온라인 PSD 분석기) 도입 검토 | 이론+경험칙 | 생산(분쇄) | 1.3
7일 압축강도 저하 | 공정 | 소성 부족(소성대 온도·열량 부족) | 소성대 온도·체류시간 부족 시 C₂S + CaO → C₃S 반응이 완결되지 않아 f-CaO↑, C₃S↓, 클링커가 다공질(리터중량↓)이 된다. 그 결과 강도가 저하된다. | 클링커 자유석회(f-CaO)↑, 소성대 온도(파이로미터)↓, 클링커 리터중량↓, 2차 공기 온도↓ | 킬른 운전 추이(소성대 온도·주모터 부하·2차 공기 온도) 확인 / 시간대별 f-CaO·리터중량 대조 / 석탄 공업분석(발열량·회분·휘발분·수분) | f-CaO 기준 초과 클링커 분리 저장 또는 혼합 비율 제한 / 소성 강화(연료·버너 조정) 및 원료 투입량 일시 감량 | 석탄 입고 품질 기준(발열량 하한) 및 혼탄 관리 / f-CaO 기반 소성 피드백 운전 기준서 수립 / 버너 화염 형상 점검·개선 | 이론+경험칙 | 생산(소성) | 1
7일 압축강도 저하 | 화학 | 클링커 C₃S 저하(광물 조성 변화) | C₃S(알라이트)는 3~28일 강도의 주 기여 광물이다. 경험칙: C₃S 1%p 감소 시 28일 강도 약 0.3~0.5 MPa 감소(공장별 상이 — 자체 회귀분석으로 확인 필요). | 클링커 C₃S(Bogue)↓, 클링커 LSF↓ | 해당 기간 클링커 XRF 재분석·Bogue C₃S 확인 / XRD-Rietveld 정량으로 C₃S/C₂S 실측(Bogue와 편차 확인) / 클링커 현미경 관찰(알라이트 크기·형태, 벨라이트 군집) | 분말도 상향(+100~150 cm²/g)으로 강도 보상(밀 생산성 저하 감수) / 해당 클링커 사용 제품의 3·7일 강도 추적 강화 | 원료 LSF 목표·변동(σ) 관리 강화 / 소성 운전 기준(소성대 온도·O₂·f-CaO 피드백) 표준화 | 이론+경험칙 | 품질 | 1
7일 압축강도 저하 | 화학 | SO₃(석고) 최적치 이탈 | SO₃가 최적치에서 벗어나면 C₃A 수화 제어가 부적절해져 강도가 저하된다. 과다 시 응결 지연·지연 팽창 위험, 부족 시 급결·조기강도 저하. | 시멘트 SO₃ 목표편차↑ | SO₃ 재분석(XRF ↔ 중량법 KS L 5120 교차) / 석고 정량공급기 실적(설정 대비 실제) / SO₃ 수준별 모르타르 강도 최적화 시험 | 석고 투입 설정 복귀 및 공급기 점검 / SO₃ 이탈 구간 제품 분리·추가 시험 | 석고 공급기 정기 교정·막힘 감지 알람 / 품종별 최적 SO₃ 정기 재설정(분기 1회) | 이론+경험칙 | 생산(분쇄) | 0.9
7일 압축강도 저하 | 시험오차 | 7일 강도 시험 조건 이탈·시험 오차 | 강도는 양생 온도(20±1 ℃)·시험실 조건·공시체 성형·재하 속도에 민감하다(KS L ISO 679). 조기강도와 화학 성분이 정상인데 특정 재령만 낮으면 시험오차 가능성이 높다. | 양생수 온도 기준 이탈, 시험실 온도 기준 이탈, 시험실 상대습도 기준 이탈, sand_lot 변경 | 양생수조 온도 기록 확인 / 예비 공시체 재시험 또는 보관 시료 재성형 / 재하 속도(2,400±200 N/s) 및 시험기 교정 상태 확인 / 표준사 Lot·성형자 변경 여부 확인 | 해당 로트 결과 보류 후 재시험으로 확정 / 양생수조 온도 제어기 점검·수리 | 양생조 온도 자동기록·이탈 알람(±1 ℃) / 시험자 간 비교시험(숙련도) 정기 실시 / 시험기 정기 교정 관리 | 규격+경험칙 | 품질(시험실) | 0.8
7일 압축강도 저하 | 원료 | 원료 화학 변동 증가(LSF 변동성) | 원료 LSF 변동이 크면 과소성·소성부족 구간이 혼재해 클링커 품질 편차가 커지고 평균 강도가 낮아진다. | 원료 LSF 변동↑, 클링커 LSF 변동↑ | 원료 LSF 시간대별 표준편차 확인 / 혼합사일로 레벨·혼합효과(입·출 σ 비) 확인 | 원료 조합 제어 게인·샘플링 주기 점검 | 원료 예비균질화(파일링) 운영 개선 / 원료밀 조합제어(XRF 온라인 피드백) 고도화 | 경험칙 | 생산(원료) | 0.5
7일 압축강도 저하 | 원료 | 혼합재(석회석) 과다·클링커 풍화 | 소량혼합성분(석회석) 증가 시 희석효과로 강도가 낮아진다. 강열감량 상승은 클링커 풍화(prehydration)·석고 결정수 영향일 수도 있다. | 시멘트 강열감량↑ | LOI·CO₂ 분석으로 석회석 혼입률 추정 / 혼합재 정량공급기 실적 확인 / 클링커 저장기간·야적 여부 확인 | 혼합재 투입률 설정 복귀 | 혼합재 투입 자동제어·실적 모니터링 / 클링커 저장 관리(선입선출·야적 최소화) | 경험칙 | 생산(분쇄) | 0.5
7일 압축강도 저하 | 설비 | 클링커 냉각 불량(냉각기) | 서랭 시 C₃S 분해·벨라이트 조대화·C₃A 결정화로 반응성이 낮아질 수 있다. 2차 공기 온도 저하는 냉각기 열회수 이상의 신호. | 2차 공기 온도↓ | 냉각기 그레이트 속도·냉각 팬 풍량 확인 / 냉각기 출구 클링커 온도 확인 / 클링커 현미경 관찰(알라이트 분해 흔적) | 냉각기 운전 조건(그레이트 속도·풍량) 조정 | 냉각기 정비(그레이트 플레이트·팬) 계획 반영 | 문헌+경험칙 | 설비 | 0.35
3일 압축강도 저하 | 공정 | 분말도 저하·입도분포 조대화(분쇄 공정) | 분말도는 수화 반응 표면적을 결정하며 특히 조기강도에 민감하다. 경험칙: Blaine 100 cm²/g 당 3일 강도 약 1~1.5 MPa. | 시멘트 분말도(Blaine)↓, 시멘트 45μm 잔사↑ | Blaine·45μm 잔사 재측정 / 레이저 입도분석(PSD, RRSB 균등계수 n) / 밀 운전 데이터(세퍼레이터 rpm·순환부하·투입량) | 세퍼레이터 속도 상향·밀 투입량 감량으로 분말도 회복 / 분말도 미달 구간 제품 출하 보류·재시험 | 분쇄 매체 충진율·마모 정기 관리 / 세퍼레이터 정비 주기 수립 / 분말도 자동제어(온라인 PSD 분석기) 도입 검토 | 이론+경험칙 | 생산(분쇄) | 1.3
3일 압축강도 저하 | 공정 | 소성 부족(소성대 온도·열량 부족) | 소성대 온도·체류시간 부족 시 C₂S + CaO → C₃S 반응이 완결되지 않아 f-CaO↑, C₃S↓, 클링커가 다공질(리터중량↓)이 된다. 그 결과 강도가 저하된다. | 클링커 자유석회(f-CaO)↑, 소성대 온도(파이로미터)↓, 클링커 리터중량↓, 2차 공기 온도↓ | 킬른 운전 추이(소성대 온도·주모터 부하·2차 공기 온도) 확인 / 시간대별 f-CaO·리터중량 대조 / 석탄 공업분석(발열량·회분·휘발분·수분) | f-CaO 기준 초과 클링커 분리 저장 또는 혼합 비율 제한 / 소성 강화(연료·버너 조정) 및 원료 투입량 일시 감량 | 석탄 입고 품질 기준(발열량 하한) 및 혼탄 관리 / f-CaO 기반 소성 피드백 운전 기준서 수립 / 버너 화염 형상 점검·개선 | 이론+경험칙 | 생산(소성) | 1
3일 압축강도 저하 | 화학 | 클링커 C₃S 저하(광물 조성 변화) | C₃S(알라이트)는 3~28일 강도의 주 기여 광물이다. 경험칙: C₃S 1%p 감소 시 28일 강도 약 0.3~0.5 MPa 감소(공장별 상이 — 자체 회귀분석으로 확인 필요). | 클링커 C₃S(Bogue)↓, 클링커 LSF↓ | 해당 기간 클링커 XRF 재분석·Bogue C₃S 확인 / XRD-Rietveld 정량으로 C₃S/C₂S 실측(Bogue와 편차 확인) / 클링커 현미경 관찰(알라이트 크기·형태, 벨라이트 군집) | 분말도 상향(+100~150 cm²/g)으로 강도 보상(밀 생산성 저하 감수) / 해당 클링커 사용 제품의 3·7일 강도 추적 강화 | 원료 LSF 목표·변동(σ) 관리 강화 / 소성 운전 기준(소성대 온도·O₂·f-CaO 피드백) 표준화 | 이론+경험칙 | 품질 | 1
3일 압축강도 저하 | 화학 | SO₃(석고) 최적치 이탈 | SO₃가 최적치에서 벗어나면 C₃A 수화 제어가 부적절해져 강도가 저하된다. 과다 시 응결 지연·지연 팽창 위험, 부족 시 급결·조기강도 저하. | 시멘트 SO₃ 목표편차↑ | SO₃ 재분석(XRF ↔ 중량법 KS L 5120 교차) / 석고 정량공급기 실적(설정 대비 실제) / SO₃ 수준별 모르타르 강도 최적화 시험 | 석고 투입 설정 복귀 및 공급기 점검 / SO₃ 이탈 구간 제품 분리·추가 시험 | 석고 공급기 정기 교정·막힘 감지 알람 / 품종별 최적 SO₃ 정기 재설정(분기 1회) | 이론+경험칙 | 생산(분쇄) | 0.9
3일 압축강도 저하 | 시험오차 | 3일 강도 시험 조건 이탈·시험 오차 | 강도는 양생 온도(20±1 ℃)·시험실 조건·공시체 성형·재하 속도에 민감하다(KS L ISO 679). 조기강도와 화학 성분이 정상인데 특정 재령만 낮으면 시험오차 가능성이 높다. | 양생수 온도 기준 이탈, 시험실 온도 기준 이탈, 시험실 상대습도 기준 이탈, sand_lot 변경 | 양생수조 온도 기록 확인 / 예비 공시체 재시험 또는 보관 시료 재성형 / 재하 속도(2,400±200 N/s) 및 시험기 교정 상태 확인 / 표준사 Lot·성형자 변경 여부 확인 | 해당 로트 결과 보류 후 재시험으로 확정 / 양생수조 온도 제어기 점검·수리 | 양생조 온도 자동기록·이탈 알람(±1 ℃) / 시험자 간 비교시험(숙련도) 정기 실시 / 시험기 정기 교정 관리 | 규격+경험칙 | 품질(시험실) | 0.8
3일 압축강도 저하 | 원료 | 원료 화학 변동 증가(LSF 변동성) | 원료 LSF 변동이 크면 과소성·소성부족 구간이 혼재해 클링커 품질 편차가 커지고 평균 강도가 낮아진다. | 원료 LSF 변동↑, 클링커 LSF 변동↑ | 원료 LSF 시간대별 표준편차 확인 / 혼합사일로 레벨·혼합효과(입·출 σ 비) 확인 | 원료 조합 제어 게인·샘플링 주기 점검 | 원료 예비균질화(파일링) 운영 개선 / 원료밀 조합제어(XRF 온라인 피드백) 고도화 | 경험칙 | 생산(원료) | 0.5
3일 압축강도 저하 | 원료 | 혼합재(석회석) 과다·클링커 풍화 | 소량혼합성분(석회석) 증가 시 희석효과로 강도가 낮아진다. 강열감량 상승은 클링커 풍화(prehydration)·석고 결정수 영향일 수도 있다. | 시멘트 강열감량↑ | LOI·CO₂ 분석으로 석회석 혼입률 추정 / 혼합재 정량공급기 실적 확인 / 클링커 저장기간·야적 여부 확인 | 혼합재 투입률 설정 복귀 | 혼합재 투입 자동제어·실적 모니터링 / 클링커 저장 관리(선입선출·야적 최소화) | 경험칙 | 생산(분쇄) | 0.5
3일 압축강도 저하 | 설비 | 클링커 냉각 불량(냉각기) | 서랭 시 C₃S 분해·벨라이트 조대화·C₃A 결정화로 반응성이 낮아질 수 있다. 2차 공기 온도 저하는 냉각기 열회수 이상의 신호. | 2차 공기 온도↓ | 냉각기 그레이트 속도·냉각 팬 풍량 확인 / 냉각기 출구 클링커 온도 확인 / 클링커 현미경 관찰(알라이트 분해 흔적) | 냉각기 운전 조건(그레이트 속도·풍량) 조정 | 냉각기 정비(그레이트 플레이트·팬) 계획 반영 | 문헌+경험칙 | 설비 | 0.35
1일 압축강도 저하 | 공정 | 분말도 저하·입도분포 조대화(분쇄 공정) | 분말도는 수화 반응 표면적을 결정하며 특히 조기강도에 민감하다. 경험칙: Blaine 100 cm²/g 당 3일 강도 약 1~1.5 MPa. | 시멘트 분말도(Blaine)↓, 시멘트 45μm 잔사↑ | Blaine·45μm 잔사 재측정 / 레이저 입도분석(PSD, RRSB 균등계수 n) / 밀 운전 데이터(세퍼레이터 rpm·순환부하·투입량) | 세퍼레이터 속도 상향·밀 투입량 감량으로 분말도 회복 / 분말도 미달 구간 제품 출하 보류·재시험 | 분쇄 매체 충진율·마모 정기 관리 / 세퍼레이터 정비 주기 수립 / 분말도 자동제어(온라인 PSD 분석기) 도입 검토 | 이론+경험칙 | 생산(분쇄) | 1.3
1일 압축강도 저하 | 공정 | 소성 부족(소성대 온도·열량 부족) | 소성대 온도·체류시간 부족 시 C₂S + CaO → C₃S 반응이 완결되지 않아 f-CaO↑, C₃S↓, 클링커가 다공질(리터중량↓)이 된다. 그 결과 강도가 저하된다. | 클링커 자유석회(f-CaO)↑, 소성대 온도(파이로미터)↓, 클링커 리터중량↓, 2차 공기 온도↓ | 킬른 운전 추이(소성대 온도·주모터 부하·2차 공기 온도) 확인 / 시간대별 f-CaO·리터중량 대조 / 석탄 공업분석(발열량·회분·휘발분·수분) | f-CaO 기준 초과 클링커 분리 저장 또는 혼합 비율 제한 / 소성 강화(연료·버너 조정) 및 원료 투입량 일시 감량 | 석탄 입고 품질 기준(발열량 하한) 및 혼탄 관리 / f-CaO 기반 소성 피드백 운전 기준서 수립 / 버너 화염 형상 점검·개선 | 이론+경험칙 | 생산(소성) | 1
1일 압축강도 저하 | 화학 | 클링커 C₃S 저하(광물 조성 변화) | C₃S(알라이트)는 3~28일 강도의 주 기여 광물이다. 경험칙: C₃S 1%p 감소 시 28일 강도 약 0.3~0.5 MPa 감소(공장별 상이 — 자체 회귀분석으로 확인 필요). | 클링커 C₃S(Bogue)↓, 클링커 LSF↓ | 해당 기간 클링커 XRF 재분석·Bogue C₃S 확인 / XRD-Rietveld 정량으로 C₃S/C₂S 실측(Bogue와 편차 확인) / 클링커 현미경 관찰(알라이트 크기·형태, 벨라이트 군집) | 분말도 상향(+100~150 cm²/g)으로 강도 보상(밀 생산성 저하 감수) / 해당 클링커 사용 제품의 3·7일 강도 추적 강화 | 원료 LSF 목표·변동(σ) 관리 강화 / 소성 운전 기준(소성대 온도·O₂·f-CaO 피드백) 표준화 | 이론+경험칙 | 품질 | 1
1일 압축강도 저하 | 화학 | SO₃(석고) 최적치 이탈 | SO₃가 최적치에서 벗어나면 C₃A 수화 제어가 부적절해져 강도가 저하된다. 과다 시 응결 지연·지연 팽창 위험, 부족 시 급결·조기강도 저하. | 시멘트 SO₃ 목표편차↑ | SO₃ 재분석(XRF ↔ 중량법 KS L 5120 교차) / 석고 정량공급기 실적(설정 대비 실제) / SO₃ 수준별 모르타르 강도 최적화 시험 | 석고 투입 설정 복귀 및 공급기 점검 / SO₃ 이탈 구간 제품 분리·추가 시험 | 석고 공급기 정기 교정·막힘 감지 알람 / 품종별 최적 SO₃ 정기 재설정(분기 1회) | 이론+경험칙 | 생산(분쇄) | 0.9
1일 압축강도 저하 | 시험오차 | 1일 강도 시험 조건 이탈·시험 오차 | 강도는 양생 온도(20±1 ℃)·시험실 조건·공시체 성형·재하 속도에 민감하다(KS L ISO 679). 조기강도와 화학 성분이 정상인데 특정 재령만 낮으면 시험오차 가능성이 높다. | 양생수 온도 기준 이탈, 시험실 온도 기준 이탈, 시험실 상대습도 기준 이탈, sand_lot 변경 | 양생수조 온도 기록 확인 / 예비 공시체 재시험 또는 보관 시료 재성형 / 재하 속도(2,400±200 N/s) 및 시험기 교정 상태 확인 / 표준사 Lot·성형자 변경 여부 확인 | 해당 로트 결과 보류 후 재시험으로 확정 / 양생수조 온도 제어기 점검·수리 | 양생조 온도 자동기록·이탈 알람(±1 ℃) / 시험자 간 비교시험(숙련도) 정기 실시 / 시험기 정기 교정 관리 | 규격+경험칙 | 품질(시험실) | 0.8
1일 압축강도 저하 | 원료 | 원료 화학 변동 증가(LSF 변동성) | 원료 LSF 변동이 크면 과소성·소성부족 구간이 혼재해 클링커 품질 편차가 커지고 평균 강도가 낮아진다. | 원료 LSF 변동↑, 클링커 LSF 변동↑ | 원료 LSF 시간대별 표준편차 확인 / 혼합사일로 레벨·혼합효과(입·출 σ 비) 확인 | 원료 조합 제어 게인·샘플링 주기 점검 | 원료 예비균질화(파일링) 운영 개선 / 원료밀 조합제어(XRF 온라인 피드백) 고도화 | 경험칙 | 생산(원료) | 0.5
1일 압축강도 저하 | 원료 | 혼합재(석회석) 과다·클링커 풍화 | 소량혼합성분(석회석) 증가 시 희석효과로 강도가 낮아진다. 강열감량 상승은 클링커 풍화(prehydration)·석고 결정수 영향일 수도 있다. | 시멘트 강열감량↑ | LOI·CO₂ 분석으로 석회석 혼입률 추정 / 혼합재 정량공급기 실적 확인 / 클링커 저장기간·야적 여부 확인 | 혼합재 투입률 설정 복귀 | 혼합재 투입 자동제어·실적 모니터링 / 클링커 저장 관리(선입선출·야적 최소화) | 경험칙 | 생산(분쇄) | 0.5
1일 압축강도 저하 | 설비 | 클링커 냉각 불량(냉각기) | 서랭 시 C₃S 분해·벨라이트 조대화·C₃A 결정화로 반응성이 낮아질 수 있다. 2차 공기 온도 저하는 냉각기 열회수 이상의 신호. | 2차 공기 온도↓ | 냉각기 그레이트 속도·냉각 팬 풍량 확인 / 냉각기 출구 클링커 온도 확인 / 클링커 현미경 관찰(알라이트 분해 흔적) | 냉각기 운전 조건(그레이트 속도·풍량) 조정 | 냉각기 정비(그레이트 플레이트·팬) 계획 반영 | 문헌+경험칙 | 설비 | 0.35
28일 강도 예측치 저하(조기 경보) | 공정 | 분말도 저하·입도분포 조대화(분쇄 공정) | 분말도는 수화 반응 표면적을 결정하며 특히 조기강도에 민감하다. 경험칙: Blaine 100 cm²/g 당 3일 강도 약 1~1.5 MPa. | 시멘트 분말도(Blaine)↓, 시멘트 45μm 잔사↑ | Blaine·45μm 잔사 재측정 / 레이저 입도분석(PSD, RRSB 균등계수 n) / 밀 운전 데이터(세퍼레이터 rpm·순환부하·투입량) | 세퍼레이터 속도 상향·밀 투입량 감량으로 분말도 회복 / 분말도 미달 구간 제품 출하 보류·재시험 | 분쇄 매체 충진율·마모 정기 관리 / 세퍼레이터 정비 주기 수립 / 분말도 자동제어(온라인 PSD 분석기) 도입 검토 | 이론+경험칙 | 생산(분쇄) | 1.3
28일 강도 예측치 저하(조기 경보) | 공정 | 소성 부족(소성대 온도·열량 부족) | 소성대 온도·체류시간 부족 시 C₂S + CaO → C₃S 반응이 완결되지 않아 f-CaO↑, C₃S↓, 클링커가 다공질(리터중량↓)이 된다. 그 결과 강도가 저하된다. | 클링커 자유석회(f-CaO)↑, 소성대 온도(파이로미터)↓, 클링커 리터중량↓, 2차 공기 온도↓ | 킬른 운전 추이(소성대 온도·주모터 부하·2차 공기 온도) 확인 / 시간대별 f-CaO·리터중량 대조 / 석탄 공업분석(발열량·회분·휘발분·수분) | f-CaO 기준 초과 클링커 분리 저장 또는 혼합 비율 제한 / 소성 강화(연료·버너 조정) 및 원료 투입량 일시 감량 | 석탄 입고 품질 기준(발열량 하한) 및 혼탄 관리 / f-CaO 기반 소성 피드백 운전 기준서 수립 / 버너 화염 형상 점검·개선 | 이론+경험칙 | 생산(소성) | 1
28일 강도 예측치 저하(조기 경보) | 화학 | 클링커 C₃S 저하(광물 조성 변화) | C₃S(알라이트)는 3~28일 강도의 주 기여 광물이다. 경험칙: C₃S 1%p 감소 시 28일 강도 약 0.3~0.5 MPa 감소(공장별 상이 — 자체 회귀분석으로 확인 필요). | 클링커 C₃S(Bogue)↓, 클링커 LSF↓ | 해당 기간 클링커 XRF 재분석·Bogue C₃S 확인 / XRD-Rietveld 정량으로 C₃S/C₂S 실측(Bogue와 편차 확인) / 클링커 현미경 관찰(알라이트 크기·형태, 벨라이트 군집) | 분말도 상향(+100~150 cm²/g)으로 강도 보상(밀 생산성 저하 감수) / 해당 클링커 사용 제품의 3·7일 강도 추적 강화 | 원료 LSF 목표·변동(σ) 관리 강화 / 소성 운전 기준(소성대 온도·O₂·f-CaO 피드백) 표준화 | 이론+경험칙 | 품질 | 1
28일 강도 예측치 저하(조기 경보) | 화학 | SO₃(석고) 최적치 이탈 | SO₃가 최적치에서 벗어나면 C₃A 수화 제어가 부적절해져 강도가 저하된다. 과다 시 응결 지연·지연 팽창 위험, 부족 시 급결·조기강도 저하. | 시멘트 SO₃ 목표편차↑ | SO₃ 재분석(XRF ↔ 중량법 KS L 5120 교차) / 석고 정량공급기 실적(설정 대비 실제) / SO₃ 수준별 모르타르 강도 최적화 시험 | 석고 투입 설정 복귀 및 공급기 점검 / SO₃ 이탈 구간 제품 분리·추가 시험 | 석고 공급기 정기 교정·막힘 감지 알람 / 품종별 최적 SO₃ 정기 재설정(분기 1회) | 이론+경험칙 | 생산(분쇄) | 0.9
28일 강도 예측치 저하(조기 경보) | 원료 | 원료 화학 변동 증가(LSF 변동성) | 원료 LSF 변동이 크면 과소성·소성부족 구간이 혼재해 클링커 품질 편차가 커지고 평균 강도가 낮아진다. | 원료 LSF 변동↑, 클링커 LSF 변동↑ | 원료 LSF 시간대별 표준편차 확인 / 혼합사일로 레벨·혼합효과(입·출 σ 비) 확인 | 원료 조합 제어 게인·샘플링 주기 점검 | 원료 예비균질화(파일링) 운영 개선 / 원료밀 조합제어(XRF 온라인 피드백) 고도화 | 경험칙 | 생산(원료) | 0.5
28일 강도 예측치 저하(조기 경보) | 원료 | 혼합재(석회석) 과다·클링커 풍화 | 소량혼합성분(석회석) 증가 시 희석효과로 강도가 낮아진다. 강열감량 상승은 클링커 풍화(prehydration)·석고 결정수 영향일 수도 있다. | 시멘트 강열감량↑ | LOI·CO₂ 분석으로 석회석 혼입률 추정 / 혼합재 정량공급기 실적 확인 / 클링커 저장기간·야적 여부 확인 | 혼합재 투입률 설정 복귀 | 혼합재 투입 자동제어·실적 모니터링 / 클링커 저장 관리(선입선출·야적 최소화) | 경험칙 | 생산(분쇄) | 0.5
28일 강도 예측치 저하(조기 경보) | 설비 | 클링커 냉각 불량(냉각기) | 서랭 시 C₃S 분해·벨라이트 조대화·C₃A 결정화로 반응성이 낮아질 수 있다. 2차 공기 온도 저하는 냉각기 열회수 이상의 신호. | 2차 공기 온도↓ | 냉각기 그레이트 속도·냉각 팬 풍량 확인 / 냉각기 출구 클링커 온도 확인 / 클링커 현미경 관찰(알라이트 분해 흔적) | 냉각기 운전 조건(그레이트 속도·풍량) 조정 | 냉각기 정비(그레이트 플레이트·팬) 계획 반영 | 문헌+경험칙 | 설비 | 0.35
28일 강도 예측치 저하(조기 경보) | 시험오차 | 예측 모델 오차(입력 데이터·모델 한계) | 예측은 과거 데이터로 학습된 회귀식이다. 학습 범위를 벗어난 조건이거나 입력(조기강도) 자체가 오차를 포함할 수 있다. | 없음(현장 확인) | 예측 모델 R²·RMSE 확인 / 조기강도 시험 조건 확인 / 28일 실측 결과와 대조 | 28일 실측 전까지 '예측 경보' 상태로 관리 | 데이터 누적에 따른 모델 정기 재학습(월 1회) | 통계 | 품질 | 0.4
클링커 자유석회(f-CaO) 상승 | 공정 | 소성 부족(소성대 온도·열량 부족) | 소성대 온도·체류시간 부족 시 C₂S + CaO → C₃S 반응이 완결되지 않아 f-CaO↑, C₃S↓, 클링커가 다공질(리터중량↓)이 된다. | 클링커 자유석회(f-CaO)↑, 소성대 온도(파이로미터)↓, 클링커 리터중량↓, 2차 공기 온도↓ | 킬른 운전 추이(소성대 온도·주모터 부하·2차 공기 온도) 확인 / 시간대별 f-CaO·리터중량 대조 / 석탄 공업분석(발열량·회분·휘발분·수분) | f-CaO 기준 초과 클링커 분리 저장 또는 혼합 비율 제한 / 소성 강화(연료·버너 조정) 및 원료 투입량 일시 감량 | 석탄 입고 품질 기준(발열량 하한) 및 혼탄 관리 / f-CaO 기반 소성 피드백 운전 기준서 수립 / 버너 화염 형상 점검·개선 | 이론+경험칙 | 생산(소성) | 1.2
클링커 자유석회(f-CaO) 상승 | 원료 | 원료 LSF 과다(석회 과포화) | LSF가 높을수록 결합해야 할 CaO가 많아 같은 소성 조건에서 f-CaO가 증가한다. 경험칙: LSF +1 당 f-CaO 약 +0.2~0.3%p. | 원료 LSF↑, 클링커 LSF↑ | 원료·클링커 LSF 추이 확인 / 석회석 품위(CaO) 및 채광 위치 변경 이력 확인 | 원료 조합비 보정(석회석 비율↓) / 목표 LSF 일시 하향 | 석회석 품위 예측(채광 시추 데이터) 기반 조합 관리 / 조합 제어 응답시간 단축 | 이론+경험칙 | 생산(원료) | 1
클링커 자유석회(f-CaO) 상승 | 화학 | SM 과다·액상량 부족(난소성 조성) | SM이 높거나 액상량이 적으면 소성성이 나빠져 석회 결합이 지연된다. | 클링커 SM↑, 액상량(1450℃)↓ | 클링커 SM·IM·액상량 추이 확인 / 부원료(규석·철광석) 투입 비율 확인 | 부원료 비율 조정으로 SM 복귀 | SM·IM 목표 범위 재설정(소성성 시험 기반) | 이론+경험칙 | 생산(원료) | 0.6
클링커 자유석회(f-CaO) 상승 | 원료 | 원료 분말도 조대(90·200μm 잔사 증가) | 조대한 석영·방해석 입자는 반응성이 낮아 f-CaO가 남는다. 경험칙: 200μm 잔사(석영)가 특히 민감. | 원료 90μm 잔사↑, 원료 200μm 잔사↑ | 원료 잔사(90·200μm) 재측정 / 원료밀 세퍼레이터·롤러 마모 상태 확인 | 원료밀 세퍼레이터 속도 조정 | 원료밀 정비 주기·분말도 관리기준 재설정 | 문헌+경험칙 | 생산(원료) | 0.7
클링커 자유석회(f-CaO) 상승 | 공정 | 연소 분위기 불량(CO↑·O₂↓) | 공기 부족·불완전 연소는 화염 온도와 열전달을 떨어뜨리고 환원 분위기에서 클링커 품질을 저하시킨다. | 킬른 입구 CO↑, 킬른 입구 O₂↓ | 킬른 입구 가스(O₂·CO) 추이 / ID 팬·댐퍼 개도 확인 / 석탄 미분도·공급 안정성 확인 | O₂ 목표 상향(공기량 증가) / 석탄 공급 안정화 | 연소 제어 루프(O₂·CO 기반) 튜닝 | 이론+경험칙 | 생산(소성) | 0.8
클링커 자유석회(f-CaO) 상승 | 원료 | 석탄 품질 저하(발열량↓) | 발열량이 낮은 석탄은 같은 투입량에서 열량이 부족하다. 투입량을 늘렸는데도 소성대 온도가 낮으면 석탄 품질을 의심. | 석탄 투입량↑, 소성대 온도(파이로미터)↓ | 석탄 공업분석(발열량·회분·수분) / 석탄 입고 Lot·혼탄 비율 확인 | 고발열량 석탄 혼탄 비율 상향 | 석탄 입고 검사 기준(발열량 하한) 강화 | 경험칙 | 생산(소성) | 0.7
클링커 자유석회(f-CaO) 상승 | 공정 | 원료 투입량 증가(열부하 과다) | 투입량 증가 대비 연료가 따라가지 못하면 소성이 부족해진다. | 원료 투입량↑ | 투입량 변경 이력 확인 | 투입량 원복 또는 연료 증량 | 투입량 변경 시 연료 연동 운전 기준 | 경험칙 | 생산(소성) | 0.5
클링커 자유석회(f-CaO) 상승 | 시험오차 | f-CaO 분석·시료 채취 오차 | 단발성 이탈이면서 연관 항목에 변화가 없으면 시료 대표성·분석 오차 가능성이 높다. | 이벤트 단발성↑ | 동일 시료 재분석(이중 분석) / 표준시료(CRM)로 분석기 점검 / 시료 채취 위치·방법 확인 | 재분석 결과로 판정 확정 / 재분석 전까지 조치는 보류하되 다음 시료 채취 주기 단축 | 분석기 일상 점검(표준시료 관리도) 운영 / 시료 채취 절차서 정비 | 경험칙 | 품질(시험실) | 0.5
클링커 자유석회(f-CaO) 과저(과소성) | 공정 | 과소성(소성대 온도 과다) | 필요 이상의 열량은 f-CaO를 과도하게 낮추고 연료 원단위를 높인다. | 소성대 온도(파이로미터)↑, 석탄 투입량↑ | 소성대 온도·석탄 원단위 확인 | 석탄 투입량 감량 | f-CaO 목표 범위 기반 연료 최적 운전 | 이론 | 생산(소성) | 1
클링커 자유석회(f-CaO) 과저(과소성) | 원료 | 원료 LSF 저하 | LSF가 낮으면 쉽게 결합되어 f-CaO가 낮아지지만 C₃S도 줄어 강도가 저하될 수 있다. | 원료 LSF↓, 클링커 LSF↓ | 원료·클링커 LSF 확인 | 조합비 보정(석회석 비율↑) | LSF 제어 정밀도 향상 | 이론 | 생산(원료) | 1
클링커 자유석회(f-CaO) 과저(과소성) | 공정 | 원료 투입량 감소 | 투입량 감소 시 열부하가 줄어 과소성되기 쉽다. | 원료 투입량↓ | 투입량 변경 이력 확인 | 연료 감량 | 투입량-연료 연동 운전 | 경험칙 | 생산(소성) | 0.5
클링커 자유석회(f-CaO) 과저(과소성) | 시험오차 | f-CaO 분석·시료 채취 오차 | 단발성 이탈이면서 연관 항목에 변화가 없으면 시료 대표성·분석 오차 가능성이 높다. | 이벤트 단발성↑ | 동일 시료 재분석(이중 분석) / 표준시료(CRM)로 분석기 점검 / 시료 채취 위치·방법 확인 | 재분석 결과로 판정 확정 / 재분석 전까지 조치는 보류하되 다음 시료 채취 주기 단축 | 분석기 일상 점검(표준시료 관리도) 운영 / 시료 채취 절차서 정비 | 경험칙 | 품질(시험실) | 0.5
원료 LSF 상승 | 원료 | 석회석 품위(CaO) 상승 | 채광 벤치·구역 변경, 협잡물(점토·규석질) 혼입 변화로 석회석 CaO 품위가 바뀌면 원료 LSF가 변한다. | 원료 CaO↑ | 석회석 입고 분석(CaO·SiO₂) 및 채광 위치 확인 / 예비균질화 파일 성분 확인 | 원료 조합비 즉시 보정 / 자동 조합 제어 목표값 재확인 | 채광 계획 단계 품위 관리(시추 데이터 블렌딩) / 예비균질화 효과(파일링 방식) 개선 | 경험칙 | 생산(원료)·채광 | 1.2
원료 LSF 상승 | 원료 | 부원료(점토·규석·철광석) 성분·투입 변동 | SiO₂ 공급원이 줄거나 늘면 LSF가 반대로 움직인다. | 원료 SiO₂↓ | 부원료 입고 분석 / 부원료 정량공급기 실적 | 부원료 투입 설정 보정 | 부원료 입고 검사·저장 관리 강화 | 경험칙 | 생산(원료) | 0.9
원료 LSF 상승 | 설비 | 원료 정량공급기 편차·호퍼 막힘 | 정량공급기 교정 불량이나 원료 수분 증가에 따른 호퍼 브리징으로 실제 투입 비율이 설정과 달라진다. | 없음(현장 확인) | 정량공급기 설정 vs 실적 비교 / 호퍼 막힘·수분 이력 확인 / 공급기 교정(실부하 검교정) | 막힘 해소·공급기 점검 | 공급기 정기 교정·편차 알람 설정 | 경험칙 | 설비 | 0.8
원료 LSF 상승 | 공정 | 원료 조합 제어 지연(샘플링·피드백 주기) | 분석 주기가 길거나 제어 게인이 부적절하면 원료 변동을 늦게 따라간다. | 없음(현장 확인) | 조합 제어 로그(설정 변경 시각)와 LSF 변화 시각 비교 | 수동 보정 빈도 상향 | 온라인 분석기(크로스벨트 등) 도입·제어 튜닝 | 경험칙 | 생산(원료) | 0.6
원료 LSF 상승 | 시험오차 | XRF 검량선 드리프트·시료 대표성 | 원료 LSF가 변했는데 이후 클링커 LSF에 반영되지 않으면 분석 오차일 가능성이 있다. | 클링커 LSF↑(반대), 이벤트 단발성↑ | 표준시료(CRM)로 XRF 점검 / 동일 시료 재분석 / 자동 샘플러 상태 확인 | 재분석 후 조합 보정 여부 결정 | XRF 표준시료 관리도 운영 | 경험칙 | 품질(시험실) | 0.6
원료 LSF 저하 | 원료 | 석회석 품위(CaO) 저하 | 채광 벤치·구역 변경, 협잡물(점토·규석질) 혼입 변화로 석회석 CaO 품위가 바뀌면 원료 LSF가 변한다. | 원료 CaO↓ | 석회석 입고 분석(CaO·SiO₂) 및 채광 위치 확인 / 예비균질화 파일 성분 확인 | 원료 조합비 즉시 보정 / 자동 조합 제어 목표값 재확인 | 채광 계획 단계 품위 관리(시추 데이터 블렌딩) / 예비균질화 효과(파일링 방식) 개선 | 경험칙 | 생산(원료)·채광 | 1.2
원료 LSF 저하 | 원료 | 부원료(점토·규석·철광석) 성분·투입 변동 | SiO₂ 공급원이 줄거나 늘면 LSF가 반대로 움직인다. | 원료 SiO₂↑ | 부원료 입고 분석 / 부원료 정량공급기 실적 | 부원료 투입 설정 보정 | 부원료 입고 검사·저장 관리 강화 | 경험칙 | 생산(원료) | 0.9
원료 LSF 저하 | 설비 | 원료 정량공급기 편차·호퍼 막힘 | 정량공급기 교정 불량이나 원료 수분 증가에 따른 호퍼 브리징으로 실제 투입 비율이 설정과 달라진다. | 없음(현장 확인) | 정량공급기 설정 vs 실적 비교 / 호퍼 막힘·수분 이력 확인 / 공급기 교정(실부하 검교정) | 막힘 해소·공급기 점검 | 공급기 정기 교정·편차 알람 설정 | 경험칙 | 설비 | 0.8
원료 LSF 저하 | 공정 | 원료 조합 제어 지연(샘플링·피드백 주기) | 분석 주기가 길거나 제어 게인이 부적절하면 원료 변동을 늦게 따라간다. | 없음(현장 확인) | 조합 제어 로그(설정 변경 시각)와 LSF 변화 시각 비교 | 수동 보정 빈도 상향 | 온라인 분석기(크로스벨트 등) 도입·제어 튜닝 | 경험칙 | 생산(원료) | 0.6
원료 LSF 저하 | 시험오차 | XRF 검량선 드리프트·시료 대표성 | 원료 LSF가 변했는데 이후 클링커 LSF에 반영되지 않으면 분석 오차일 가능성이 있다. | 클링커 LSF↓(반대), 이벤트 단발성↑ | 표준시료(CRM)로 XRF 점검 / 동일 시료 재분석 / 자동 샘플러 상태 확인 | 재분석 후 조합 보정 여부 결정 | XRF 표준시료 관리도 운영 | 경험칙 | 품질(시험실) | 0.6
클링커 LSF 상승 | 원료 | 원료 LSF 상승 | 클링커 LSF는 원료 LSF와 석탄회 흡수로 결정된다. | 원료 LSF↑ | 원료 LSF 추이 확인 | 원료 조합비 보정 | 원료 LSF 관리 정밀도 향상 | 이론 | 생산(원료) | 1.2
클링커 LSF 상승 | 공정 | 석탄회 흡수량 변화(연료 감소) | 석탄회는 SiO₂·Al₂O₃가 많아 흡수량이 늘면 클링커 LSF가 낮아지고, 줄면 높아진다. | 석탄 투입량↓ | 석탄 투입량·회분 확인 | 원료 목표 LSF에 석탄회 보정 반영 | 석탄 회분 변동을 반영한 조합 설계 | 이론 | 생산(소성) | 0.6
클링커 LSF 상승 | 시험오차 | 클링커 XRF 분석·시료 채취 오차 | 단발성 이탈이면서 연관 항목에 변화가 없으면 시료 대표성·분석 오차 가능성이 높다. | 이벤트 단발성↑ | 동일 시료 재분석(이중 분석) / 표준시료(CRM)로 분석기 점검 / 시료 채취 위치·방법 확인 | 재분석 결과로 판정 확정 / 재분석 전까지 조치는 보류하되 다음 시료 채취 주기 단축 | 분석기 일상 점검(표준시료 관리도) 운영 / 시료 채취 절차서 정비 | 경험칙 | 품질(시험실) | 0.5
클링커 LSF 저하 | 원료 | 원료 LSF 저하 | 클링커 LSF는 원료 LSF와 석탄회 흡수로 결정된다. | 원료 LSF↓ | 원료 LSF 추이 확인 | 원료 조합비 보정 | 원료 LSF 관리 정밀도 향상 | 이론 | 생산(원료) | 1.2
클링커 LSF 저하 | 공정 | 석탄회 흡수량 변화(연료 증가) | 석탄회는 SiO₂·Al₂O₃가 많아 흡수량이 늘면 클링커 LSF가 낮아지고, 줄면 높아진다. | 석탄 투입량↑ | 석탄 투입량·회분 확인 | 원료 목표 LSF에 석탄회 보정 반영 | 석탄 회분 변동을 반영한 조합 설계 | 이론 | 생산(소성) | 0.6
클링커 LSF 저하 | 시험오차 | 클링커 XRF 분석·시료 채취 오차 | 단발성 이탈이면서 연관 항목에 변화가 없으면 시료 대표성·분석 오차 가능성이 높다. | 이벤트 단발성↑ | 동일 시료 재분석(이중 분석) / 표준시료(CRM)로 분석기 점검 / 시료 채취 위치·방법 확인 | 재분석 결과로 판정 확정 / 재분석 전까지 조치는 보류하되 다음 시료 채취 주기 단축 | 분석기 일상 점검(표준시료 관리도) 운영 / 시료 채취 절차서 정비 | 경험칙 | 품질(시험실) | 0.5
시멘트 SO₃ 과다 | 설비 | 석고 정량공급기 이상(막힘·교정 불량) | 석고 공급기 이상은 SO₃ 급변의 가장 흔한 원인이다(경험칙). | 없음(현장 확인) | 공급기 설정 대비 실적 비교 / 석고 호퍼 막힘·수분 확인 / 공급기 실부하 교정 | 공급기 점검·설정 복귀 / SO₃ 분석 주기 단축(1시간) | 공급기 편차 알람·정기 교정 / SO₃ 온라인 제어 루프 구축 | 경험칙 | 설비 | 1.3
시멘트 SO₃ 과다 | 원료 | 석고 품위(순도) 변동 | 천연석고·배연탈황석고 혼용 비율이나 순도 변화로 같은 투입량에서도 SO₃가 달라진다. | 없음(현장 확인) | 석고 입고 분석(SO₃·결정수) / 석고 혼용 비율 확인 | 석고 투입량 보정 | 석고 입고 검사 기준·혼용 비율 관리 | 경험칙 | 품질 | 0.8
시멘트 SO₃ 과다 | 화학 | 클링커 SO₃ 증가(연료 황분·휘발) | 연료 황분 증가나 소성 분위기 변화로 클링커 SO₃가 변하면 시멘트 SO₃도 변한다. | 클링커 SO₃↑ | 클링커 SO₃·연료 황분 확인 | 석고 투입량 보정 | 클링커 SO₃를 반영한 석고 투입 제어 | 이론 | 품질 | 0.6
시멘트 SO₃ 과다 | 시험오차 | SO₃ 분석·시료 채취 오차 | 단발성 이탈이면서 연관 항목에 변화가 없으면 시료 대표성·분석 오차 가능성이 높다. | 이벤트 단발성↑ | 동일 시료 재분석(이중 분석) / 표준시료(CRM)로 분석기 점검 / 시료 채취 위치·방법 확인 | 재분석 결과로 판정 확정 / 재분석 전까지 조치는 보류하되 다음 시료 채취 주기 단축 | 분석기 일상 점검(표준시료 관리도) 운영 / 시료 채취 절차서 정비 | 경험칙 | 품질(시험실) | 0.5
시멘트 SO₃ 부족 | 설비 | 석고 정량공급기 이상(막힘·교정 불량) | 석고 공급기 이상은 SO₃ 급변의 가장 흔한 원인이다(경험칙). | 없음(현장 확인) | 공급기 설정 대비 실적 비교 / 석고 호퍼 막힘·수분 확인 / 공급기 실부하 교정 | 공급기 점검·설정 복귀 / SO₃ 분석 주기 단축(1시간) | 공급기 편차 알람·정기 교정 / SO₃ 온라인 제어 루프 구축 | 경험칙 | 설비 | 1.3
시멘트 SO₃ 부족 | 원료 | 석고 품위(순도) 변동 | 천연석고·배연탈황석고 혼용 비율이나 순도 변화로 같은 투입량에서도 SO₃가 달라진다. | 없음(현장 확인) | 석고 입고 분석(SO₃·결정수) / 석고 혼용 비율 확인 | 석고 투입량 보정 | 석고 입고 검사 기준·혼용 비율 관리 | 경험칙 | 품질 | 0.8
시멘트 SO₃ 부족 | 화학 | 클링커 SO₃ 감소(연료 황분·휘발) | 연료 황분 증가나 소성 분위기 변화로 클링커 SO₃가 변하면 시멘트 SO₃도 변한다. | 클링커 SO₃↓ | 클링커 SO₃·연료 황분 확인 | 석고 투입량 보정 | 클링커 SO₃를 반영한 석고 투입 제어 | 이론 | 품질 | 0.6
시멘트 SO₃ 부족 | 시험오차 | SO₃ 분석·시료 채취 오차 | 단발성 이탈이면서 연관 항목에 변화가 없으면 시료 대표성·분석 오차 가능성이 높다. | 이벤트 단발성↑ | 동일 시료 재분석(이중 분석) / 표준시료(CRM)로 분석기 점검 / 시료 채취 위치·방법 확인 | 재분석 결과로 판정 확정 / 재분석 전까지 조치는 보류하되 다음 시료 채취 주기 단축 | 분석기 일상 점검(표준시료 관리도) 운영 / 시료 채취 절차서 정비 | 경험칙 | 품질(시험실) | 0.5
시멘트 분말도(Blaine) 저하 | 설비 | 세퍼레이터 분급 성능 저하 | 로터 속도 저하·블레이드 마모·풍량 변화 시 조립자가 제품으로 넘어가 분말도↓·45μm 잔사↑. | 시멘트 45μm 잔사↑ | 세퍼레이터 rpm·풍량·차압 확인 / 로터 블레이드 마모 점검 / 제품·리젝트 입도 비교(Tromp 곡선) | 세퍼레이터 속도 상향·풍량 조정 / 분말도 회복까지 출하 품질 확인 강화 | 세퍼레이터 예방정비 주기 수립 / 분급 효율 정기 평가(Tromp 곡선) | 경험칙 | 설비 | 1.2
시멘트 분말도(Blaine) 저하 | 공정 | 밀 투입량 과다 | 투입량을 늘리면 체류시간이 짧아져 분말도가 낮아진다. | 시멘트밀 투입량↑ | 투입량 변경 이력 확인 | 투입량 원복 | 분말도-투입량 연동 제어 | 이론 | 생산(분쇄) | 0.9
시멘트 분말도(Blaine) 저하 | 설비 | 분쇄 매체(볼) 마모·충진율 저하 | 볼 마모로 충진율·크기 분포가 변하면 분쇄 효율이 떨어진다. | 없음(현장 확인) | 밀 전력 원단위 추이 / 볼 충진율 측정(정지 시) / 밀 내부 다이어프램 막힘 점검 | 볼 보충 계획 앞당김 | 볼 충진·분급 관리 기준 수립 | 경험칙 | 설비 | 0.8
시멘트 분말도(Blaine) 저하 | 원료 | 클링커 분쇄성 저하(과소성·벨라이트↑) | 과소성(조밀) 클링커나 C₂S가 많은 클링커는 분쇄가 어렵다. | 클링커 리터중량↑, 클링커 C₂S↑ | 클링커 리터중량·C₂S 확인 / 밀 전력 원단위 확인 | 분쇄조제 투입 검토 | 클링커 품질 목표(리터중량·C₂S) 관리 | 경험칙 | 생산(소성) | 0.5
시멘트 분말도(Blaine) 저하 | 시험오차 | 분말도 분석·시료 채취 오차 | 단발성 이탈이면서 연관 항목에 변화가 없으면 시료 대표성·분석 오차 가능성이 높다. | 이벤트 단발성↑ | 동일 시료 재분석(이중 분석) / 표준시료(CRM)로 분석기 점검 / 시료 채취 위치·방법 확인 | 재분석 결과로 판정 확정 / 재분석 전까지 조치는 보류하되 다음 시료 채취 주기 단축 | 분석기 일상 점검(표준시료 관리도) 운영 / 시료 채취 절차서 정비 | 경험칙 | 품질(시험실) | 0.5
초결 시간 지연 | 화학 | SO₃ 과다 | 석고(SO₃) 증가는 C₃A 수화를 억제해 응결을 지연시킨다. | 시멘트 SO₃↑ | SO₃ 재분석 | 석고 투입량 보정 | 품종별 SO₃ 최적치 관리 | 이론 | 생산(분쇄) | 1.1
초결 시간 지연 | 공정 | 분말도 저하 | 분말도가 낮으면 수화가 느려 응결이 지연된다. | 시멘트 분말도(Blaine)↓ | Blaine 재측정 | 분말도 회복 | 분말도 관리 강화 | 이론 | 생산(분쇄) | 0.9
초결 시간 지연 | 원료 | 분쇄조제·유기물 과다 | 분쇄조제 과다 투입이나 유기물 혼입은 응결을 지연시킬 수 있다. | 없음(현장 확인) | 분쇄조제 투입량 확인 | 분쇄조제 투입량 복귀 | 분쇄조제 투입 관리 기준 | 경험칙 | 생산(분쇄) | 0.5
초결 시간 지연 | 시험오차 | 시험 온도·표준주도 조건 | 시험실 온도가 낮거나 표준주도 수량이 많으면 응결이 길게 측정된다. | 시험실 온도↓, 시험실 온도 기준 이탈 | 시험실 온도·표준주도 수량 확인 / 재시험 | 재시험으로 확정 | 시험조건 기록 자동화 | 규격+경험칙 | 품질(시험실) | 0.6
초결 시간 단축 | 화학 | SO₃ 부족 | 석고가 부족하면 C₃A가 급격히 수화해 응결이 빨라진다. | 시멘트 SO₃↓ | SO₃ 재분석 | 석고 투입량 보정 | 품종별 SO₃ 최적치 관리 | 이론 | 생산(분쇄) | 1.1
초결 시간 단축 | 공정 | 밀 출구 온도 과고(석고 탈수 → 위응결) | 밀 온도가 높으면 이수석고가 반수석고로 탈수되어 위응결(false set)이 생길 수 있다. | 시멘트밀 출구 온도↑ | 밀 출구 온도·살수량 확인 | 밀 살수·냉각 강화 | 밀 온도 상한 관리(예: 120 ℃) | 문헌+경험칙 | 생산(분쇄) | 0.8
초결 시간 단축 | 화학 | C₃A 증가 | C₃A가 많으면 초기 수화가 빨라 응결이 짧아진다. | 클링커 C₃A(Bogue)↑ | 클링커 Al₂O₃·Fe₂O₃(IM) 확인 | SO₃ 상향 검토 | IM 목표 관리 | 이론 | 품질 | 0.7
초결 시간 단축 | 공정 | 분말도 과다 | 분말도가 높으면 수화가 빨라 응결이 짧아진다. | 시멘트 분말도(Blaine)↑ | Blaine 재측정 | 분말도 조정 | 분말도 관리 범위 준수 | 이론 | 생산(분쇄) | 0.6
초결 시간 단축 | 시험오차 | 시험 온도·표준주도 조건 | 시험실 온도가 높으면 응결이 짧게 측정된다. | 시험실 온도↑, 시험실 온도 기준 이탈 | 시험실 온도 확인 / 재시험 | 재시험으로 확정 | 시험조건 기록 자동화 | 규격+경험칙 | 품질(시험실) | 0.6
종결 시간 지연 | 화학 | SO₃ 과다 | 석고(SO₃) 증가는 C₃A 수화를 억제해 응결을 지연시킨다. | 시멘트 SO₃↑ | SO₃ 재분석 | 석고 투입량 보정 | 품종별 SO₃ 최적치 관리 | 이론 | 생산(분쇄) | 1.1
종결 시간 지연 | 공정 | 분말도 저하 | 분말도가 낮으면 수화가 느려 응결이 지연된다. | 시멘트 분말도(Blaine)↓ | Blaine 재측정 | 분말도 회복 | 분말도 관리 강화 | 이론 | 생산(분쇄) | 0.9
종결 시간 지연 | 원료 | 분쇄조제·유기물 과다 | 분쇄조제 과다 투입이나 유기물 혼입은 응결을 지연시킬 수 있다. | 없음(현장 확인) | 분쇄조제 투입량 확인 | 분쇄조제 투입량 복귀 | 분쇄조제 투입 관리 기준 | 경험칙 | 생산(분쇄) | 0.5
종결 시간 지연 | 시험오차 | 시험 온도·표준주도 조건 | 시험실 온도가 낮거나 표준주도 수량이 많으면 응결이 길게 측정된다. | 시험실 온도↓, 시험실 온도 기준 이탈 | 시험실 온도·표준주도 수량 확인 / 재시험 | 재시험으로 확정 | 시험조건 기록 자동화 | 규격+경험칙 | 품질(시험실) | 0.6
종결 시간 단축 | 화학 | SO₃ 부족 | 석고가 부족하면 C₃A가 급격히 수화해 응결이 빨라진다. | 시멘트 SO₃↓ | SO₃ 재분석 | 석고 투입량 보정 | 품종별 SO₃ 최적치 관리 | 이론 | 생산(분쇄) | 1.1
종결 시간 단축 | 공정 | 밀 출구 온도 과고(석고 탈수 → 위응결) | 밀 온도가 높으면 이수석고가 반수석고로 탈수되어 위응결(false set)이 생길 수 있다. | 시멘트밀 출구 온도↑ | 밀 출구 온도·살수량 확인 | 밀 살수·냉각 강화 | 밀 온도 상한 관리(예: 120 ℃) | 문헌+경험칙 | 생산(분쇄) | 0.8
종결 시간 단축 | 화학 | C₃A 증가 | C₃A가 많으면 초기 수화가 빨라 응결이 짧아진다. | 클링커 C₃A(Bogue)↑ | 클링커 Al₂O₃·Fe₂O₃(IM) 확인 | SO₃ 상향 검토 | IM 목표 관리 | 이론 | 품질 | 0.7
종결 시간 단축 | 공정 | 분말도 과다 | 분말도가 높으면 수화가 빨라 응결이 짧아진다. | 시멘트 분말도(Blaine)↑ | Blaine 재측정 | 분말도 조정 | 분말도 관리 범위 준수 | 이론 | 생산(분쇄) | 0.6
종결 시간 단축 | 시험오차 | 시험 온도·표준주도 조건 | 시험실 온도가 높으면 응결이 짧게 측정된다. | 시험실 온도↑, 시험실 온도 기준 이탈 | 시험실 온도 확인 / 재시험 | 재시험으로 확정 | 시험조건 기록 자동화 | 규격+경험칙 | 품질(시험실) | 0.6
오토클레이브 팽창도(안정도) 상승 | 원료 | MgO 증가(석회석 백운석 혼입) | MgO가 클링커에 고용 한계(약 2%) 이상 들어가면 페리클레이스로 존재해 장기 팽창을 일으킨다. | 시멘트 MgO↑, 클링커 MgO↑, 원료 MgO↑ | 시멘트·클링커·석회석 MgO 분석 / 채광 구역별 MgO(백운석) 분포 확인 / XRD 페리클레이스 정량 | 고MgO 석회석 사용 중단·저MgO 원료와 블렌딩 / 출하 전 안정도 시험 강화(로트별) | 채광 계획에 MgO 품위 관리 반영 / 클링커 급랭으로 페리클레이스 미세화 | 이론+규격 | 생산(원료)·채광 | 1.2
오토클레이브 팽창도(안정도) 상승 | 공정 | f-CaO 과다 | 미반응 석회의 수화 팽창도 안정도를 악화시킨다. | 클링커 자유석회(f-CaO)↑ | 클링커 f-CaO 확인 | 소성 강화 | f-CaO 관리 강화 | 이론 | 생산(소성) | 0.8
오토클레이브 팽창도(안정도) 상승 | 설비 | 클링커 냉각 지연(페리클레이스 조대화) | 서랭하면 페리클레이스 결정이 커져 팽창 위험이 커진다. | 2차 공기 온도↓ | 냉각기 운전 상태 확인 | 냉각기 운전 조정 | 냉각기 성능 개선 | 문헌 | 설비 | 0.4
오토클레이브 팽창도(안정도) 상승 | 시험오차 | 오토클레이브 시험 분석·시료 채취 오차 | 단발성 이탈이면서 연관 항목에 변화가 없으면 시료 대표성·분석 오차 가능성이 높다. | 이벤트 단발성↑ | 동일 시료 재분석(이중 분석) / 표준시료(CRM)로 분석기 점검 / 시료 채취 위치·방법 확인 | 재분석 결과로 판정 확정 / 재분석 전까지 조치는 보류하되 다음 시료 채취 주기 단축 | 분석기 일상 점검(표준시료 관리도) 운영 / 시료 채취 절차서 정비 | 경험칙 | 품질(시험실) | 0.5
MgO 상승 | 원료 | 석회석 백운석(돌로마이트) 혼입 | 채광 구역 내 백운석질 석회석이 섞이면 MgO가 증가한다. | 없음(현장 확인) | 석회석 입고 MgO 분석 / 채광 구역·벤치 확인 / 파일 성분 확인 | 고MgO 원료 사용 비율 축소·블렌딩 | 채광 계획 단계 MgO 품위 관리 | 경험칙 | 채광 | 1.3
MgO 상승 | 원료 | 부원료·대체원료 MgO | 슬래그 등 부원료의 MgO가 높을 수 있다. | 없음(현장 확인) | 부원료 입고 분석 | 부원료 비율 조정 | 부원료 입고 기준 설정 | 경험칙 | 품질 | 0.5
MgO 상승 | 시험오차 | MgO 분석·시료 채취 오차 | 단발성 이탈이면서 연관 항목에 변화가 없으면 시료 대표성·분석 오차 가능성이 높다. | 이벤트 단발성↑ | 동일 시료 재분석(이중 분석) / 표준시료(CRM)로 분석기 점검 / 시료 채취 위치·방법 확인 | 재분석 결과로 판정 확정 / 재분석 전까지 조치는 보류하되 다음 시료 채취 주기 단축 | 분석기 일상 점검(표준시료 관리도) 운영 / 시료 채취 절차서 정비 | 경험칙 | 품질(시험실) | 0.5
소성대 온도 저하 | 원료 | 석탄 품질 저하(발열량↓·수분↑) | 투입량을 늘렸는데도 온도가 낮으면 석탄 발열량 저하를 의심한다. | 석탄 투입량↑ | 석탄 공업분석 / 입고 Lot 확인 | 고발열량 석탄 혼탄 / 석탄 건조 강화 | 석탄 입고 검사 기준 강화 | 경험칙 | 생산(소성) | 1.1
소성대 온도 저하 | 공정 | 원료 투입량 증가(열부하) | 투입량 증가 대비 연료 부족. | 원료 투입량↑ | 투입량 변경 이력 | 투입량 원복·연료 증량 | 투입량-연료 연동 운전 | 이론 | 생산(소성) | 0.7
소성대 온도 저하 | 공정 | 연소 공기 부족·불완전 연소 | O₂ 부족·CO 발생은 화염 온도를 낮춘다. | 킬른 입구 O₂↓, 킬른 입구 CO↑ | O₂·CO 추이 / ID 팬 부하 | 공기량 조정 | 연소 제어 튜닝 | 이론 | 생산(소성) | 0.9
소성대 온도 저하 | 설비 | 냉각기 열회수 저하(2차 공기 온도↓) | 2차 공기 온도가 낮으면 화염 온도가 낮아진다. | 2차 공기 온도↓ | 냉각기 운전·클링커 베드 두께 확인 | 냉각기 운전 조정 | 냉각기 성능 개선 | 이론 | 설비 | 0.7
소성대 온도 저하 | 시험오차 | 파이로미터 오염·방사율 설정 오류(계측 오차) | 온도는 낮게 표시되는데 f-CaO가 정상이면 계측 오차 가능성이 있다. | 클링커 자유석회(f-CaO)↑(반대) | 파이로미터 렌즈·퍼지 에어 점검 / 휴대용 온도계 비교 측정 | 계측기 청소·재교정 | 계측기 정기 교정 계획 | 경험칙 | 설비(계장) | 0.5
킬른 입구 CO 상승 | 공정 | 연료 과다·공기 부족 | 공기비 부족 시 불완전 연소로 CO가 발생한다. | 킬른 입구 O₂↓, 석탄 투입량↑ | O₂·석탄 투입량 추이 / ID 팬·댐퍼 개도 | O₂ 목표 상향 / 석탄 투입 안정화 | 연소 제어(O₂·CO 기반) 튜닝 | 이론 | 생산(소성) | 1.2
킬른 입구 CO 상승 | 설비 | 버너·석탄 미분 공급 이상 | 석탄 미분도 불량·공급 맥동·버너 팁 마모는 불완전 연소를 일으킨다. | 없음(현장 확인) | 석탄 미분도(90μm 잔사)·수분 / 석탄 공급기 맥동 확인 / 버너 팁 점검 | 석탄밀 운전 조정 | 버너·석탄 공급 설비 예방정비 | 경험칙 | 설비 | 0.9
킬른 입구 CO 상승 | 원료 | 석탄 품질 변화(휘발분·발열량) | 석탄 성상이 바뀌면 연소 특성이 변한다. | 소성대 온도(파이로미터)↓ | 석탄 공업분석 | 혼탄 비율 조정 | 석탄 입고 검사 강화 | 경험칙 | 생산(소성) | 0.7
클링커 C₃S 저하 | 공정 | 소성 부족(소성대 온도·열량 부족) | 소성대 온도·체류시간 부족 시 C₂S + CaO → C₃S 반응이 완결되지 않아 f-CaO↑, C₃S↓, 클링커가 다공질(리터중량↓)이 된다. | 클링커 자유석회(f-CaO)↑, 소성대 온도(파이로미터)↓, 클링커 리터중량↓, 2차 공기 온도↓ | 킬른 운전 추이(소성대 온도·주모터 부하·2차 공기 온도) 확인 / 시간대별 f-CaO·리터중량 대조 / 석탄 공업분석(발열량·회분·휘발분·수분) | f-CaO 기준 초과 클링커 분리 저장 또는 혼합 비율 제한 / 소성 강화(연료·버너 조정) 및 원료 투입량 일시 감량 | 석탄 입고 품질 기준(발열량 하한) 및 혼탄 관리 / f-CaO 기반 소성 피드백 운전 기준서 수립 / 버너 화염 형상 점검·개선 | 이론+경험칙 | 생산(소성) | 1.1
클링커 C₃S 저하 | 원료 | LSF 저하 | LSF가 낮으면 C₃S 생성량이 줄어든다. | 클링커 LSF↓, 원료 LSF↓ | 원료·클링커 LSF 확인 | 조합비 보정 | LSF 관리 정밀도 향상 | 이론 | 생산(원료) | 1
클링커 C₃S 저하 | 시험오차 | 클링커 XRF 분석·시료 채취 오차 | 단발성 이탈이면서 연관 항목에 변화가 없으면 시료 대표성·분석 오차 가능성이 높다. | 이벤트 단발성↑ | 동일 시료 재분석(이중 분석) / 표준시료(CRM)로 분석기 점검 / 시료 채취 위치·방법 확인 | 재분석 결과로 판정 확정 / 재분석 전까지 조치는 보류하되 다음 시료 채취 주기 단축 | 분석기 일상 점검(표준시료 관리도) 운영 / 시료 채취 절차서 정비 | 경험칙 | 품질(시험실) | 0.5
클링커 리터중량 저하 | 공정 | 소성 부족(소성대 온도·열량 부족) | 소성대 온도·체류시간 부족 시 C₂S + CaO → C₃S 반응이 완결되지 않아 f-CaO↑, C₃S↓, 클링커가 다공질(리터중량↓)이 된다. | 클링커 자유석회(f-CaO)↑, 소성대 온도(파이로미터)↓, 클링커 리터중량↓, 2차 공기 온도↓ | 킬른 운전 추이(소성대 온도·주모터 부하·2차 공기 온도) 확인 / 시간대별 f-CaO·리터중량 대조 / 석탄 공업분석(발열량·회분·휘발분·수분) | f-CaO 기준 초과 클링커 분리 저장 또는 혼합 비율 제한 / 소성 강화(연료·버너 조정) 및 원료 투입량 일시 감량 | 석탄 입고 품질 기준(발열량 하한) 및 혼탄 관리 / f-CaO 기반 소성 피드백 운전 기준서 수립 / 버너 화염 형상 점검·개선 | 이론+경험칙 | 생산(소성) | 1.2
클링커 리터중량 저하 | 화학 | 난소성 조성(LSF·SM 과다) | LSF·SM이 높으면 같은 조건에서 소성도가 낮아진다. | 클링커 LSF↑, 클링커 SM↑ | 클링커 LSF·SM 확인 | 조합비 보정 | 조합 목표 재설정 | 이론 | 생산(원료) | 0.7
클링커 리터중량 저하 | 시험오차 | 리터중량 분석·시료 채취 오차 | 단발성 이탈이면서 연관 항목에 변화가 없으면 시료 대표성·분석 오차 가능성이 높다. | 이벤트 단발성↑ | 동일 시료 재분석(이중 분석) / 표준시료(CRM)로 분석기 점검 / 시료 채취 위치·방법 확인 | 재분석 결과로 판정 확정 / 재분석 전까지 조치는 보류하되 다음 시료 채취 주기 단축 | 분석기 일상 점검(표준시료 관리도) 운영 / 시료 채취 절차서 정비 | 경험칙 | 품질(시험실) | 0.5
XRD 알라이트(C₃S) 저하 | 공정 | 소성 부족(소성대 온도·열량 부족) | 소성 부족 시 C₂S + CaO → C₃S 반응이 덜 진행되어 알라이트↓·벨라이트↑·자유석회↑가 동시에 나타난다. | 클링커 자유석회(f-CaO)↑, 소성대 온도(파이로미터)↓, 클링커 리터중량↓ | 킬른 운전 추이(소성대 온도·주모터 부하) 확인 / 시간대별 f-CaO·리터중량 대조 | 소성 강화(연료·버너 조정) / f-CaO 기준 초과 클링커 분리 저장 | f-CaO 기반 소성 피드백 운전 기준서 | 이론+경험칙 | 생산(소성) | 1.1
XRD 알라이트(C₃S) 저하 | 원료 | LSF 저하(석회 부족) | LSF가 낮으면 C₃S 생성량이 줄고 C₂S가 늘어난다. | 클링커 LSF↓, 원료 LSF↓ | 원료·클링커 LSF 추이 확인 | 조합비 보정(석회석 비율↑) | LSF 제어 정밀도 향상 | 이론 | 생산(원료) | 1
XRD 알라이트(C₃S) 저하 | 설비 | 클링커 서랭(냉각기) | 서랭 시 알라이트 일부 분해, 페리클레이스·C₃A 결정 조대화가 나타날 수 있다. | 2차 공기 온도↓ | 냉각기 그레이트 속도·풍량 확인 / 클링커 현미경 관찰 | 냉각기 운전 조건 조정 | 냉각기 정비 계획 반영 | 문헌+경험칙 | 설비 | 0.4
XRD 알라이트(C₃S) 저하 | 시험오차 | XRD 정량 오차(시료 조제·Rietveld 해석) | XRD-Rietveld 정량은 분쇄 입도·선택 배향·구조모델·내부표준 설정에 따라 ±1~2%p 오차가 생길 수 있다(경험칙). XRF 기반 Bogue 계산값과 같은 방향으로 움직이지 않으면 분석 오차를 먼저 의심한다. | 이벤트 단발성↑ | 동일 시료 재분쇄·재측정 / 표준 클링커(사내 기준시료)로 정량값 점검 / Rietveld 잔차(Rwp)·구조모델 변경 이력 확인 | 재측정 결과로 판정 확정 | XRD 정량 관리도(기준시료) 운영 / XRF Bogue와의 상관 정기 점검 | 경험칙 | 품질(시험실) | 0.5
XRD 벨라이트(C₂S) 증가 | 공정 | 소성 부족(소성대 온도·열량 부족) | 소성 부족 시 C₂S + CaO → C₃S 반응이 덜 진행되어 알라이트↓·벨라이트↑·자유석회↑가 동시에 나타난다. | 클링커 자유석회(f-CaO)↑, 소성대 온도(파이로미터)↓, 클링커 리터중량↓ | 킬른 운전 추이(소성대 온도·주모터 부하) 확인 / 시간대별 f-CaO·리터중량 대조 | 소성 강화(연료·버너 조정) / f-CaO 기준 초과 클링커 분리 저장 | f-CaO 기반 소성 피드백 운전 기준서 | 이론+경험칙 | 생산(소성) | 1.1
XRD 벨라이트(C₂S) 증가 | 원료 | LSF 저하(석회 부족) | LSF가 낮으면 C₃S 생성량이 줄고 C₂S가 늘어난다. | 클링커 LSF↓, 원료 LSF↓ | 원료·클링커 LSF 추이 확인 | 조합비 보정(석회석 비율↑) | LSF 제어 정밀도 향상 | 이론 | 생산(원료) | 1
XRD 벨라이트(C₂S) 증가 | 시험오차 | XRD 정량 오차(시료 조제·Rietveld 해석) | XRD-Rietveld 정량은 분쇄 입도·선택 배향·구조모델·내부표준 설정에 따라 ±1~2%p 오차가 생길 수 있다(경험칙). XRF 기반 Bogue 계산값과 같은 방향으로 움직이지 않으면 분석 오차를 먼저 의심한다. | 이벤트 단발성↑ | 동일 시료 재분쇄·재측정 / 표준 클링커(사내 기준시료)로 정량값 점검 / Rietveld 잔차(Rwp)·구조모델 변경 이력 확인 | 재측정 결과로 판정 확정 | XRD 정량 관리도(기준시료) 운영 / XRF Bogue와의 상관 정기 점검 | 경험칙 | 품질(시험실) | 0.5
XRD 자유석회 상승 | 공정 | 소성 부족(소성대 온도·열량 부족) | 소성 부족 시 C₂S + CaO → C₃S 반응이 덜 진행되어 알라이트↓·벨라이트↑·자유석회↑가 동시에 나타난다. | 클링커 자유석회(f-CaO)↑, 소성대 온도(파이로미터)↓, 클링커 리터중량↓ | 킬른 운전 추이(소성대 온도·주모터 부하) 확인 / 시간대별 f-CaO·리터중량 대조 | 소성 강화(연료·버너 조정) / f-CaO 기준 초과 클링커 분리 저장 | f-CaO 기반 소성 피드백 운전 기준서 | 이론+경험칙 | 생산(소성) | 1.1
XRD 자유석회 상승 | 원료 | 원료 LSF 과다(석회 과포화) | LSF가 높으면 결합되지 못한 CaO가 자유석회로 남는다. | 클링커 LSF↑, 원료 LSF↑ | 원료·클링커 LSF 추이 확인 / 석회석 품위 변화 확인 | 조합비 보정(석회석 비율↓) | 석회석 품위 예측 기반 조합 관리 | 이론+경험칙 | 생산(원료) | 1
XRD 자유석회 상승 | 원료 | 원료 분말도 조대(90μm 잔사 증가) | 조대 석영·방해석은 반응성이 낮아 자유석회가 남는다. | 원료 90μm 잔사↑, 원료 200μm 잔사↑ | 원료 잔사 재측정 | 원료밀 세퍼레이터 조정 | 원료밀 분말도 관리기준 재설정 | 문헌+경험칙 | 생산(원료) | 0.7
XRD 자유석회 상승 | 시험오차 | XRD 정량 오차(시료 조제·Rietveld 해석) | XRD-Rietveld 정량은 분쇄 입도·선택 배향·구조모델·내부표준 설정에 따라 ±1~2%p 오차가 생길 수 있다(경험칙). XRF 기반 Bogue 계산값과 같은 방향으로 움직이지 않으면 분석 오차를 먼저 의심한다. | 이벤트 단발성↑ | 동일 시료 재분쇄·재측정 / 표준 클링커(사내 기준시료)로 정량값 점검 / Rietveld 잔차(Rwp)·구조모델 변경 이력 확인 | 재측정 결과로 판정 확정 | XRD 정량 관리도(기준시료) 운영 / XRF Bogue와의 상관 정기 점검 | 경험칙 | 품질(시험실) | 0.5
XRD 페리클레이스(결정질 MgO) 증가 | 원료 | 석회석 백운석 혼입(MgO↑) | 클링커 MgO가 고용 한계(약 1.5~2%, 경험칙)를 넘으면 페리클레이스로 정출된다. | 클링커 MgO↑, 원료 MgO↑ | 석회석 입고 MgO 분석 / 채광 구역·벤치 확인 | 고MgO 원료 블렌딩 | 채광 계획 단계 MgO 품위 관리 | 경험칙 | 채광 | 1.3
XRD 페리클레이스(결정질 MgO) 증가 | 설비 | 클링커 서랭(냉각기) | 서랭 시 알라이트 일부 분해, 페리클레이스·C₃A 결정 조대화가 나타날 수 있다. | 2차 공기 온도↓ | 냉각기 그레이트 속도·풍량 확인 / 클링커 현미경 관찰 | 냉각기 운전 조건 조정 | 냉각기 정비 계획 반영 | 문헌+경험칙 | 설비 | 0.4
XRD 페리클레이스(결정질 MgO) 증가 | 시험오차 | XRD 정량 오차(시료 조제·Rietveld 해석) | XRD-Rietveld 정량은 분쇄 입도·선택 배향·구조모델·내부표준 설정에 따라 ±1~2%p 오차가 생길 수 있다(경험칙). XRF 기반 Bogue 계산값과 같은 방향으로 움직이지 않으면 분석 오차를 먼저 의심한다. | 이벤트 단발성↑ | 동일 시료 재분쇄·재측정 / 표준 클링커(사내 기준시료)로 정량값 점검 / Rietveld 잔차(Rwp)·구조모델 변경 이력 확인 | 재측정 결과로 판정 확정 | XRD 정량 관리도(기준시료) 운영 / XRF Bogue와의 상관 정기 점검 | 경험칙 | 품질(시험실) | 0.5
XRD C₃A 증가 | 화학 | IM(철률) 변화 | IM이 높으면 C₃A가 늘고 C₄AF가 줄어든다. | 클링커 IM↑ | 클링커 IM·철질원 투입량 확인 | 철질원 비율 조정 | IM 목표 범위 재설정 | 이론 | 생산(원료) | 0.9
XRD C₃A 증가 | 설비 | 클링커 서랭(냉각기) | 서랭 시 알라이트 일부 분해, 페리클레이스·C₃A 결정 조대화가 나타날 수 있다. | 2차 공기 온도↓ | 냉각기 그레이트 속도·풍량 확인 / 클링커 현미경 관찰 | 냉각기 운전 조건 조정 | 냉각기 정비 계획 반영 | 문헌+경험칙 | 설비 | 0.4
XRD C₃A 증가 | 시험오차 | XRD 정량 오차(시료 조제·Rietveld 해석) | XRD-Rietveld 정량은 분쇄 입도·선택 배향·구조모델·내부표준 설정에 따라 ±1~2%p 오차가 생길 수 있다(경험칙). XRF 기반 Bogue 계산값과 같은 방향으로 움직이지 않으면 분석 오차를 먼저 의심한다. | 이벤트 단발성↑ | 동일 시료 재분쇄·재측정 / 표준 클링커(사내 기준시료)로 정량값 점검 / Rietveld 잔차(Rwp)·구조모델 변경 이력 확인 | 재측정 결과로 판정 확정 | XRD 정량 관리도(기준시료) 운영 / XRF Bogue와의 상관 정기 점검 | 경험칙 | 품질(시험실) | 0.5
시멘트 수용성 6가크롬 상승 | 원료 | 원·부원료·연료 크롬 투입 증가 | 크롬은 대부분 비휘발성이라 투입된 총 크롬이 거의 그대로 클링커에 남는다. 철질원 대체(제강슬래그)·석탄재·슬러지 등 고Cr 원료 Lot 변경이 대표 원인. | 클링커 총 크롬↑ | 원·부원료·연료 Lot별 총 Cr 분석(XRF/ICP) / 입고 이력(철질원·대체원료 Lot 변경) 확인 / ☢️ 6가크롬 화면에서 물질수지로 기여도 확인 | 고Cr 원료 사용 비율 축소·블렌딩 / 환원제 투입량 일시 증량 | 원료·연료 입고 Cr 관리기준(mg/kg) 설정·성적서 확인 / Cr 물질수지 기반 사전 배합 검토 | 문헌+경험칙 | 생산(원료) | 1.3
시멘트 수용성 6가크롬 상승 | 설비 | 환원제 투입 부족·효과 저하 | 황산제1철(FeSO₄)은 고온(밀 출구)·습기·장기 저장에서 산화·열화되어 환원 능력이 떨어진다. 정량공급기 막힘·설정 오류도 원인. | 시멘트밀 출구 온도↑ | 환원제 정량공급기 투입량 실측(캘리브레이션) / 환원제 입고 Lot·보관기간·수분 상태 확인 / 밀 출구 온도·투입 위치 확인 | 환원제 투입량 증량·공급기 정비 / 투입 위치를 밀 출구 이후(저온부)로 조정 검토 | 환원제 선입선출·유효기간 관리 / 투입량 자동 연동(Cr⁶⁺ 예측값 기반) 제어 | 문헌+경험칙 | 생산(분쇄) | 1
시멘트 수용성 6가크롬 상승 | 공정 | 킬른 산화 분위기·알칼리 증가(전환율↑) | Cr³⁺ → Cr⁶⁺ 전환은 산소 과잉·알칼리 과잉 조건에서 촉진된다(알칼리 크롬산염 생성). | 킬른 입구 O₂↑, 클링커 등가알칼리↑ | 킬른 입구 O₂·과잉공기율 추이 / 클링커 Na₂Oeq·SO₃/알칼리 비(황산화도) / 클링커 Cr⁶⁺/총Cr 비율 추이 | O₂ 목표 범위 하향 운전(CO 상승 주의) | 연소 제어(O₂·CO) 최적화 / 알칼리 투입 관리·바이패스 운전 기준 | 문헌 | 생산(소성) | 0.8
시멘트 수용성 6가크롬 상승 | 화학 | 클링커 비율 증가(희석 감소) | 석회석 등 혼합재 비율이 줄면 클링커 유래 Cr⁶⁺가 덜 희석된다. | 석회석 혼합률↓ | 혼합재 비율 확인 | - | 품종별 혼합재 비율 기준 관리 | 이론 | 품질 | 0.4
시멘트 수용성 6가크롬 상승 | 시험오차 | 6가크롬 시험 오차(KS L 5221) | 수용성 Cr⁶⁺는 시료 보관 기간·추출 조건·발색(DPC) 시간에 민감하다. 단발성이면 재시험을 먼저 한다. | 이벤트 단발성↑ | 보관 시료 재시험 / 표준용액 검량선·블랭크 확인 / 시료 채취 후 시험까지 경과시간 확인 | 재시험 결과로 판정 확정 | 시험 절차 표준화·정도관리 | 규격+경험칙 | 품질(시험실) | 0.5
클링커 수용성 Cr⁶⁺ 상승 | 원료 | 원·부원료·연료 크롬 투입 증가 | 크롬은 대부분 비휘발성이라 투입된 총 크롬이 거의 그대로 클링커에 남는다. 철질원 대체(제강슬래그)·석탄재·슬러지 등 고Cr 원료 Lot 변경이 대표 원인. | 클링커 총 크롬↑ | 원·부원료·연료 Lot별 총 Cr 분석(XRF/ICP) / 입고 이력(철질원·대체원료 Lot 변경) 확인 / ☢️ 6가크롬 화면에서 물질수지로 기여도 확인 | 고Cr 원료 사용 비율 축소·블렌딩 / 환원제 투입량 일시 증량 | 원료·연료 입고 Cr 관리기준(mg/kg) 설정·성적서 확인 / Cr 물질수지 기반 사전 배합 검토 | 문헌+경험칙 | 생산(원료) | 1.3
클링커 수용성 Cr⁶⁺ 상승 | 공정 | 킬른 산화 분위기·알칼리 증가(전환율↑) | Cr³⁺ → Cr⁶⁺ 전환은 산소 과잉·알칼리 과잉 조건에서 촉진된다(알칼리 크롬산염 생성). | 킬른 입구 O₂↑, 클링커 등가알칼리↑ | 킬른 입구 O₂·과잉공기율 추이 / 클링커 Na₂Oeq·SO₃/알칼리 비(황산화도) / 클링커 Cr⁶⁺/총Cr 비율 추이 | O₂ 목표 범위 하향 운전(CO 상승 주의) | 연소 제어(O₂·CO) 최적화 / 알칼리 투입 관리·바이패스 운전 기준 | 문헌 | 생산(소성) | 0.8
클링커 수용성 Cr⁶⁺ 상승 | 시험오차 | 클링커 Cr⁶⁺ 분석·시료 채취 오차 | 단발성 이탈이면서 연관 항목에 변화가 없으면 시료 대표성·분석 오차 가능성이 높다. | 이벤트 단발성↑ | 동일 시료 재분석(이중 분석) / 표준시료(CRM)로 분석기 점검 / 시료 채취 위치·방법 확인 | 재분석 결과로 판정 확정 / 재분석 전까지 조치는 보류하되 다음 시료 채취 주기 단축 | 분석기 일상 점검(표준시료 관리도) 운영 / 시료 채취 절차서 정비 | 경험칙 | 품질(시험실) | 0.5
클링커 총 크롬 상승 | 원료 | 고Cr 원·부원료 투입 | 철질원 대체(제강슬래그)·석탄재·슬러지 등 Lot 변경. | 없음(현장 확인) | 원·부원료·연료 Lot별 총 Cr 분석(XRF/ICP) / 입고 이력(철질원·대체원료 Lot 변경) 확인 / ☢️ 6가크롬 화면에서 물질수지로 기여도 확인 | 고Cr 원료 사용 비율 축소·블렌딩 / 환원제 투입량 일시 증량 | 원료·연료 입고 Cr 관리기준(mg/kg) 설정·성적서 확인 / Cr 물질수지 기반 사전 배합 검토 | 경험칙 | 생산(원료) | 1.2
클링커 총 크롬 상승 | 설비 | 크롬계 내화물 마모 증가 | 마그네시아-크롬 벽돌 마모·탈락 시 클링커 Cr이 증가한다. | 없음(현장 확인) | 킬른 쉘 온도·내화물 점검 이력 / 내화물 원단위(kg/t) 확인 | 코팅 보호 운전 | 크롬프리 내화물(마그네시아-스피넬) 전환 검토 | 문헌 | 설비 | 0.6
클링커 총 크롬 상승 | 시험오차 | 총 크롬 분석·시료 채취 오차 | 단발성 이탈이면서 연관 항목에 변화가 없으면 시료 대표성·분석 오차 가능성이 높다. | 이벤트 단발성↑ | 동일 시료 재분석(이중 분석) / 표준시료(CRM)로 분석기 점검 / 시료 채취 위치·방법 확인 | 재분석 결과로 판정 확정 / 재분석 전까지 조치는 보류하되 다음 시료 채취 주기 단축 | 분석기 일상 점검(표준시료 관리도) 운영 / 시료 채취 절차서 정비 | 경험칙 | 품질(시험실) | 0.5
석회석 혼합률 상승 | 설비 | 석회석 정량공급기 이상·설정 오류 | 공급기 계량 오차나 설정 변경으로 혼합률이 늘 수 있다. | 시멘트 강열감량↑ | 공급기 교정·설정값 변경 이력 확인 / 밀 투입 비율 실측(벨트 스케일) | 공급기 설정 원복·교정 | 정량공급기 정기 교정·설정 변경 승인 절차 | 경험칙 | 생산(분쇄) | 1.2
석회석 혼합률 상승 | 화학 | 혼합률 산정 오차(강열감량·CaCO₃ 분석) | 혼합률을 강열감량·CO₂로 역산하는 경우 석고 결정수·클링커 풍화 변동이 오차가 된다. | 없음(현장 확인) | CO₂ 직접 분석(탄소분석기)으로 혼합률 확인 / 석고 결정수 확인 | 분석 방법 확인 후 판정 | 혼합률 산정식·분석법 표준화 | 경험칙 | 품질 | 0.6
석회석 혼합률 상승 | 시험오차 | 석회석 혼합률 분석·시료 채취 오차 | 단발성 이탈이면서 연관 항목에 변화가 없으면 시료 대표성·분석 오차 가능성이 높다. | 이벤트 단발성↑ | 동일 시료 재분석(이중 분석) / 표준시료(CRM)로 분석기 점검 / 시료 채취 위치·방법 확인 | 재분석 결과로 판정 확정 / 재분석 전까지 조치는 보류하되 다음 시료 채취 주기 단축 | 분석기 일상 점검(표준시료 관리도) 운영 / 시료 채취 절차서 정비 | 경험칙 | 품질(시험실) | 0.5
양생수 온도 이탈(시험조건) | 설비 | 항온·항습 설비 이상 | 양생수조 히터/칠러, 시험실 공조기 고장·설정 오류. | 없음(현장 확인) | 온도 기록계·제어기 상태 확인 / 센서 교정 상태 확인 | 설비 수리·예비 설비 사용 | 자동 기록·이탈 알람 체계 / 정기 교정 | 규격 | 품질(시험실) | 1.2
양생수 온도 이탈(시험조건) | 시험오차 | 기록 오류·센서 오차 | 측정 센서 위치·교정 오차 또는 기록 누락. | 이벤트 단발성↑ | 기준 온도계로 비교 측정 | 센서 재교정 | 센서 이중화 | 경험칙 | 품질(시험실) | 0.6
시험실 온도 이탈(시험조건) | 설비 | 항온·항습 설비 이상 | 양생수조 히터/칠러, 시험실 공조기 고장·설정 오류. | 없음(현장 확인) | 온도 기록계·제어기 상태 확인 / 센서 교정 상태 확인 | 설비 수리·예비 설비 사용 | 자동 기록·이탈 알람 체계 / 정기 교정 | 규격 | 품질(시험실) | 1.2
시험실 온도 이탈(시험조건) | 시험오차 | 기록 오류·센서 오차 | 측정 센서 위치·교정 오차 또는 기록 누락. | 이벤트 단발성↑ | 기준 온도계로 비교 측정 | 센서 재교정 | 센서 이중화 | 경험칙 | 품질(시험실) | 0.6
시험실 습도 이탈(시험조건) | 설비 | 항온·항습 설비 이상 | 양생수조 히터/칠러, 시험실 공조기 고장·설정 오류. | 없음(현장 확인) | 온도 기록계·제어기 상태 확인 / 센서 교정 상태 확인 | 설비 수리·예비 설비 사용 | 자동 기록·이탈 알람 체계 / 정기 교정 | 규격 | 품질(시험실) | 1.2
시험실 습도 이탈(시험조건) | 시험오차 | 기록 오류·센서 오차 | 측정 센서 위치·교정 오차 또는 기록 누락. | 이벤트 단발성↑ | 기준 온도계로 비교 측정 | 센서 재교정 | 센서 이중화 | 경험칙 | 품질(시험실) | 0.6
※ 메커니즘의 정량 수치(예: Blaine 100 cm²/g 당 강도 변화)는 업계 경험칙(추정)이며 공장 데이터로 검증 후 수정할 것. 사전 가중치 = 경험상 발생 빈도(1.0 보통).

## 데이터입력_항목
엑셀 시트 | 열 코드 | 설명 | 단위 | 측정 주기 | 필수
원료 | timestamp | 측정일시(예: 2026-10-07 14:00) | - | 2시간 | 필수
원료 | line | line | - | 2시간 | 선택
원료 | grade | grade | - | 2시간 | 선택
원료 | rm_cao | 원료 CaO | % | 2시간 | 선택
원료 | rm_sio2 | 원료 SiO₂ | % | 2시간 | 선택
원료 | rm_al2o3 | 원료 Al₂O₃ | % | 2시간 | 선택
원료 | rm_fe2o3 | 원료 Fe₂O₃ | % | 2시간 | 선택
원료 | rm_mgo | 원료 MgO | % | 2시간 | 선택
원료 | rm_so3 | 원료 SO₃ | % | 2시간 | 선택
원료 | rm_k2o | 원료 K₂O | % | 2시간 | 선택
원료 | rm_na2o | 원료 Na₂O | % | 2시간 | 선택
원료 | rm_r90 | 원료 90μm 잔사 | % | 2시간 | 선택
원료 | rm_r200 | 원료 200μm 잔사 | % | 2시간 | 선택
원료 | rm_loi | 원료 강열감량 | % | 2시간 | 선택
원료 | rm_mx_lime | rm_mx_lime | - | 2시간 | 선택
원료 | rm_mx_shale | rm_mx_shale | - | 2시간 | 선택
원료 | rm_mx_silica | rm_mx_silica | - | 2시간 | 선택
원료 | rm_mx_silica2 | rm_mx_silica2 | - | 2시간 | 선택
원료 | rm_mx_ash | rm_mx_ash | - | 2시간 | 선택
원료 | rm_mx_sago | rm_mx_sago | - | 2시간 | 선택
원료 | rm_mx_iron | rm_mx_iron | - | 2시간 | 선택
원료 | rm_mx_sand | rm_mx_sand | - | 2시간 | 선택
원료 | rm_mx_total | rm_mx_total | - | 2시간 | 선택
킬른 | timestamp | 측정일시(예: 2026-10-07 14:00) | - | 1시간 | 필수
킬른 | line | line | - | 1시간 | 선택
킬른 | kiln_feed | 원료 투입량 | t/h | 1시간 | 선택
킬른 | coal_rate | 석탄 투입량 | t/h | 1시간 | 선택
킬른 | kiln_bzt | 소성대 온도(파이로미터) | ℃ | 1시간 | 선택
킬른 | kiln_o2 | 킬른 입구 O₂ | % | 1시간 | 선택
킬른 | kiln_co | 킬른 입구 CO | % | 1시간 | 선택
킬른 | kiln_torque | 킬른 주모터 부하 | % | 1시간 | 선택
킬른 | kiln_calc_temp | 하소로 출구 온도 | ℃ | 1시간 | 선택
킬른 | kiln_sec_air | 2차 공기 온도 | ℃ | 1시간 | 선택
클링커 | timestamp | 측정일시(예: 2026-10-07 14:00) | - | 2시간 | 필수
클링커 | line | line | - | 2시간 | 선택
클링커 | grade | grade | - | 2시간 | 선택
클링커 | silo | silo | - | 2시간 | 선택
클링커 | clk_cao | 클링커 CaO | % | 2시간 | 선택
클링커 | clk_sio2 | 클링커 SiO₂ | % | 2시간 | 선택
클링커 | clk_al2o3 | 클링커 Al₂O₃ | % | 2시간 | 선택
클링커 | clk_fe2o3 | 클링커 Fe₂O₃ | % | 2시간 | 선택
클링커 | clk_mgo | 클링커 MgO | % | 2시간 | 선택
클링커 | clk_so3 | 클링커 SO₃ | % | 2시간 | 선택
클링커 | clk_k2o | 클링커 K₂O | % | 2시간 | 선택
클링커 | clk_na2o | 클링커 Na₂O | % | 2시간 | 선택
클링커 | clk_fcao | 클링커 자유석회(f-CaO) | % | 2시간 | 선택
클링커 | clk_lw | 클링커 리터중량 | g/L | 2시간 | 선택
클링커 | clk_cl | 클링커 Cl | ppm | 2시간 | 선택
클링커 | clk_f | 클링커 F | ppm | 2시간 | 선택
클링커 | clk_temp | 클링커 온도 | ℃ | 2시간 | 선택
시멘트 | timestamp | 측정일시(예: 2026-10-07 14:00) | - | 2시간 | 필수
시멘트 | line | line | - | 2시간 | 선택
시멘트 | product | 품종(1종/3종) | - | 2시간 | 필수
시멘트 | silo | silo | - | 2시간 | 선택
시멘트 | cem_blaine | 시멘트 분말도(Blaine) | cm²/g | 2시간 | 선택
시멘트 | cem_r45 | 시멘트 45μm 잔사 | % | 2시간 | 선택
시멘트 | cem_so3 | 시멘트 SO₃ | % | 2시간 | 선택
시멘트 | cem_loi | 시멘트 강열감량 | % | 2시간 | 선택
시멘트 | cem_mgo | 시멘트 MgO | % | 2시간 | 선택
시멘트 | cem_ls | 석회석 혼합률 | % | 2시간 | 선택
시멘트 | cem_mill_feed | 시멘트밀 투입량 | t/h | 2시간 | 선택
시멘트 | cem_mill_temp | 시멘트밀 출구 온도 | ℃ | 2시간 | 선택
시멘트 | cem_cao | cem_cao | - | 2시간 | 선택
시멘트 | cem_sio2 | cem_sio2 | - | 2시간 | 선택
시멘트 | cem_al2o3 | cem_al2o3 | - | 2시간 | 선택
시멘트 | cem_fe2o3 | cem_fe2o3 | - | 2시간 | 선택
시멘트 | cem_na2o | cem_na2o | - | 2시간 | 선택
시멘트 | cem_k2o | cem_k2o | - | 2시간 | 선택
시멘트 | cem_cl | cem_cl | - | 2시간 | 선택
시멘트 | cem_fcao | cem_fcao | - | 2시간 | 선택
물성 | timestamp | 측정일시(예: 2026-10-07 14:00) | - | 1일 | 필수
물성 | product | 품종(1종/3종) | - | 1일 | 필수
물성 | phy_ist | 초결 시간 | 분 | 1일 | 선택
물성 | phy_fst | 종결 시간 | 분 | 1일 | 선택
물성 | phy_autoclave | 오토클레이브 팽창도 | % | 1일 | 선택
물성 | phy_s1 | 1일 압축강도 | MPa | 1일 | 선택
물성 | phy_s3 | 3일 압축강도 | MPa | 1일 | 선택
물성 | phy_s7 | 7일 압축강도 | MPa | 1일 | 선택
물성 | phy_s28 | 28일 압축강도 | MPa | 1일 | 선택
물성 | phy_crvi | 시멘트 수용성 6가크롬 | mg/kg | 1일 | 선택
물성 | lab_temp | 시험실 온도 | ℃ | 1일 | 선택
물성 | lab_rh | 시험실 상대습도 | % | 1일 | 선택
물성 | lab_cure_temp | 양생수 온도 | ℃ | 1일 | 선택
물성 | sand_lot | 표준사 Lot | - | 1일 | 선택
물성 | operator | 시험 조 | - | 1일 | 선택
클링커일일 | timestamp | 측정일시(예: 2026-10-07 14:00) | - | 1일 | 필수
클링커일일 | line | line | - | 1일 | 선택
클링커일일 | grade | grade | - | 1일 | 선택
클링커일일 | xrd_alite | XRD 알라이트(C₃S) | % | 1일 | 선택
클링커일일 | xrd_belite | XRD 벨라이트(C₂S) | % | 1일 | 선택
클링커일일 | xrd_c3a | XRD C₃A(입방+사방) | % | 1일 | 선택
클링커일일 | xrd_c4af | XRD 페라이트(C₄AF) | % | 1일 | 선택
클링커일일 | xrd_fcao | XRD 자유석회 | % | 1일 | 선택
클링커일일 | xrd_periclase | XRD 페리클레이스(MgO) | % | 1일 | 선택
클링커일일 | clk_cr | 클링커 총 크롬 | mg/kg | 1일 | 선택
클링커일일 | clk_crvi | 클링커 수용성 Cr⁶⁺ | mg/kg | 1일 | 선택
※ LSF·SM·IM·C₃S·액상량 등 파생값은 시스템이 자동 계산하므로 입력하지 않음. 같은 측정일시(+품종)는 값이 있는 칸만 덮어씀(빈 칸은 기존 값 유지 — LIMS 결과 순차 반영).

## KS규격_근거
구분 | 1종(보통) | 3종(조강) | 근거 | 확인 상태
압축강도 1일 | - | 10.0 MPa 이상 | KS L 5201 | 웹 검색 확인(2026-10)
압축강도 3일 | 12.5 MPa 이상 | 20.0 MPa 이상 | KS L 5201 | 웹 검색 확인(2026-10)
압축강도 7일 | 22.5 MPa 이상 | 32.5 MPa 이상 | KS L 5201 | 웹 검색 확인(2026-10)
압축강도 28일 | 42.5 MPa 이상 | 47.5 MPa 이상 | KS L 5201 | 웹 검색 확인(2026-10)
분말도(비표면적) | 2,800 cm²/g 이상 | 3,300 cm²/g 이상 | KS L 5201 (시험: KS L 5106) | 웹 검색 확인(2026-10)
응결시간(비카) | 초결 60분 이상, 종결 10시간 이하 | 1종과 동일 적용 | KS L 5201 (시험: KS L 5108) | 1종 확인 · 3종 원문 대조 필요
안정도(오토클레이브 팽창도) | 0.8% 이하 | 0.8% 이하 | KS L 5201 (시험: KS L 5107) | 웹 검색 확인(2026-10)
산화마그네슘(MgO) | 5.0% 이하 | 5.0% 이하 | KS L 5201 | 웹 검색 확인(2026-10)
삼산화황(SO₃) | 3.5% 이하 | 4.5% 이하 | KS L 5201 | 웹 검색 확인(2026-10)
강열감량 | 5.0% 이하 | 5.0% 이하 | KS L 5201 (2016 개정 3.0→5.0%) | 웹 검색 확인(2026-10)
강도 시험조건 | 시험실 20±2 ℃·RH 50% 이상, 양생수 20±1 ℃, 재하 2,400±200 N/s | 동일 | KS L ISO 679 (ISO 679) | ISO 679 규정값 적용 — KS 원문 대조 필요
수용성 6가크롬(참고) | 20 mg/kg 이하 | 20 mg/kg 이하 | 환경부–시멘트업계 자율협약(시험: KS L 5221) — KS L 5201 아님 | 웹 검색 확인(2026-10) · 협약 원문 확인 권장
수용성 6가크롬(EU 참고) | 2 mg/kg 이하 | 2 mg/kg 이하 | EU REACH 부속서 XVII 47항(시험: EN 196-10) | 시험법이 달라 국내 수치와 직접 비교 불가
출처: e나라표준인증 KS L 5201 https://standard.go.kr/KSCI/standardIntro/getStandardSearchView.do?ksNo=KSL5201
출처: 한국시멘트협회 KS 규격 요약 http://www.cement.or.kr/tech_2014/standard.asp?sm=3_6_1
※ 2종(중용열)·4종(저열)·5종(내황산염) 기준은 원문 확인 후 추가. KS는 개정될 수 있으므로 연 1회 최신판 대조 권장.

## 구축로드맵
단계 | 기간(추정) | 주요 내용 | 산출물 | 필요 자원(추정) | 상태
1단계 MVP | 완료 | 모니터링·3단계 기준·알림·5축 원인진단·28일 예측·보고서(PPT/엑셀)·엑셀 업로드·데모 데이터 | Streamlit 시스템, 정의서, 구축 계획서 | 품질 담당 1명 + 사내 PC 1대 | 완료
2단계 확장 기능 | 완료 | 원료 배합 최적화(LSF·SM·IM·C₃S, 원가 최소)·클링커 계수·XRD 광물 예측, 재령별 강도·응결 예측과 제어 솔루션, 시멘트 6가크롬 물질수지·환원제 투입량, LIMS 연동(SQL·REST·파일), AI(Claude) 솔루션 보고서 | 배합 설계서·6가크롬 평가표(엑셀), 기능 확장 보고(PPT) | 품질 담당 1명 | 개발 완료(실데이터 검증 필요)
3단계 실데이터 시범 | 약 2~3개월 | LIMS 실연결(읽기 전용 계정)·실데이터 3개월 적재 → 사내 기준·예측 모델·킬른 전환율·환원제 과잉계수 보정, 알림 채널 연결, AI 보고서 보안 승인 후 시범 사용 | 확정 관리기준, 시범 운영 보고 | IT·LIMS 담당 협조, 정보보안 승인 | 예정
4단계 고도화 | 약 3~6개월 | 조치 이력 기반 지식베이스 학습, 입도분포(PSD) 반영 강도 모델, 원료 품위 예측 연계 배합 자동 보정 | 고도화 기능, 효과 분석 | 품질·생산·설비 협업 | 계획
5단계 확산 | 추후 | DB/OPC-UA 실시간 연계, 모바일 알림, 타 공정·타 공장 확산 | 운영 표준·교육 자료 | IT 투자 검토 | 계획
※ 기간·자원은 일반적인 시범 구축 경험에 따른 추정치이며, 데이터 연계 범위에 따라 달라짐.